## ВСЕ ЖБИ
WWW.ZGBISTM.RU
| Актуальные цены на ZGBISTM.RU | Лотки+плиты теплотрасс | Сваи
| Балки фундаментные | Ограждение жб | Стеновые панели
| Балки теплотрасс | Подушки опорные | Фундаменты
| Бетоны | Перемычки | Шахты лифта
| Диафрагмы жесткости | Плиты балконные | Элементы Колодцев
| Дорожное строительство | Прогоны | Шт./день
| Колонны | Пустотка | Индивидуальный железобетон
| Лестницы | Ригели
| OP@ZGBISTM.RU | +7 (383)327-00-74 | +7 (913) 459-64-09
630025, г. Новосибирск, ул. 2-я Складская, 8
| Где принимают предложения по модернизации каталога: |  | Гаськов Евгений Викторович | evg@zgbistm.ru

## КЖ ИНДИВ
Все ЖБИ
Стойки мостовые
Элементы Трибун |  | Все ЖБИ
Плиты балконов
Плиты Индивидуальные
Все ЖБИ

## 00
WWW.ZGBISTM.RU | OP@ZGBISTM.RU | +7 (383)327-00-74 | +7 (913) 459-64-09 | Актуальные цены на ZGBISTM.RU | Все ЖБИ
630025, г. Новосибирск, ул. 2-я Складская, 8
Производим индивидуальный и серийный железобетон в Новосибирске. Комплектуем строительные объекты.
Для индивидуальных изделий - индивидуальный срок изготовления
Железобетонные изделия по чертежам массой до 25 тонн, до 18м в длину, различный конструктив.
Перемычки: |  | Лотки теплотрасс | Лестничные ступени: | Бордюры:
2ПБ 2980-120-140 – 20шт/дн |  | Л 4-8/2 – 2шт/дн | ЛС-14 – 4шт/дн | 3000*300*150 – 8шт/дн
3ПБ 2720*120-220 – 20шт/дн |  | Л 7-8/2 – 3шт/дн | либо | 1000*300*150 – 80шт/дн (+1шт по 30 изд(форма старая))
3ПБ 3630*120-220 – 20шт/дн |  | Л 11-8/2 – 4шт/дн | ЛС-11 – 4шт/дн
5ПБ 2680*250*220 – 4шт/дн |  | Л 15-8/2 – 2шт/дн | либо | Плиты лоджий:
5ПБ 3600*250*220 – 6шт/дн |  |  | ЛС-12 – 4шт/дн | 3800*1930*140 либо 330*1890*160 – 1шт
5ПБ 5400*250*220 – 6шт/дн |  | Прогоны |  | 5330*2270*140 либо 4510*2000*160 – 1шт
2ПП 2460*380*140 – 8шт/дн |  | ПРГ 28 – 2шт/дн | ЛС-12 – 4шт/дн | 3600*2270*140 – 1шт
3 ПП 2980*380*220 – 8шт/дн |  | ПРГ 36 – 4шт/дн | либо
5ПП 2330*510*140 – 2шт |  | ПРГ 32 – 4шт/дн | ЛС-11 – 4шт/дн | Плиты балконов:
6ПП 2980*510*220 – 4шт |  | ПРГ 60 или ПТ 470 – 2шт/дн |  | 4270*1900*140 – 2шт
|  |  | ЛС 12-17 – 4шт/дн | 4950*2370*220 – 2шт
Фундаментные блоки: на лето 2013 |  | Кольца: | либо
ФБС 24-8-6 – 6 шт/дн | (2, 2 и 2) | КС 10-9 – 2шт/дн | ЛС 11-17 – 4шт/дн | Металлические поддоны:
ФБС 24-6-6 – 16 шт/дн | 4 | КС 15-9 – 2шт/дн |  | 6000*2400 – 2шт/дн
ФБС 24-5-6 – 20 шт/дн | 4 | КС 20-6 – 1шт/дн | Лестничные марши: | 5400*3550 – 1шт/дн
ФБС 24-4-6 – 32 шт/дн | 12 |  | ЛМ 27.11.14 – 2шт/дн | 5400*2900 – 1шт/дн
ФБС 24-3-6 – 6 шт/дн | 6 | Плиты перекрытия колец: |  | 3600*3000 – 1шт/дн
|  | ПП-10 – 2шт | Плиты дорожные
Фундаменты ленточные |  | 1ПП-15 – 1шт | 3000*1750*170 – 3шт/дн | Плита ПП:
ФЛ 10-24 – 4шт/дн |  | 1ПП-20 – 1шт |  | 1380*880*80 – 2шт/дн
ФЛ 12-24 – 2шт/дн |  |  | Сваи:
ФЛ 14-24 – 1шт-дн |  | Опорные подушки: | 8000*300*300 – 4шт/дн | Плита ППК:
ФЛ 16-24 – 3шт/дн |  | 1390*750*140 – 20шт/дн | 10000*300*300 – 6шт/дн | 1500*740*150 – 2шт/дн
ФЛ 20-12 – 5шт/дн |  | 840*840*140 – 4шт/дн
ФЛ 24-12 – 1шт/дн |  |  | Колонны: | Балки:
ФЛ 28-12 – 1шт/дн |  | Плиты забора: | 400*400*10000 – 1шт/дн | 4160*120*220 – 2шт/дн
ФЛ 32-12 – 2шт/дн |  | 3980*220*1600 – 3шт/дн | 400*600*8000 – 1шт/дн | 4110*380*400 – 2шт/дн
4800*290*250 – 2шт/дн
Лотки теплотрасс |  | Фундамент забора: | Плита шах лифтов: | 2960*250*300 – 2шт/дн
Л 4-8/2 – 2шт/дн |  | 1180*700*450 – 8шт/дн | 3270*2745*140 – 1шт | Балка фундаментная ФБ 6 – 1шт/дн
Все ЖБИ
Плиты многопустотного настила ПБ
до 220 кв.м/сутки
WWW.ZGBISTM.RU | OP@ZGBISTM.RU | +7 (383)327-00-74 | +7 (913) 459-64-09 | Актуальные цены на ZGBISTM.RU
630025, г. Новосибирск, ул. 2-я Складская, 8
Производим индивидуальный и серийный железобетон в Новосибирске. Комплектуем строительные объекты.
Для индивидуальных изделий - индивидуальный срок изготовления
Железобетонные изделия по чертежам массой до 25 тонн, до 18м в длину, различный конструктив.

## 01
WWW.ZGBISTM.RU | OP@ZGBISTM.RU | +7 (383)327-00-74 |  | +7 (913) 459-64-09 | [5 empty] | Все ЖБИ | Перемычки на zgbistm.ru
Обозначение документации | Марка изделия |  | Размеры,мм |  |  | Класс/Марка бетона | Расход материалов |  | Вес,т | Расчётная нагрузка (с учётом собственного веса),кгс/м
|  | наименование | L | B | H |  | Бетон, м³ | Сталь,кг (по серии)
ГОСТ 948-84, Серия 1.038.1-1,вып. 1 | 1ПБ10-1 | Перемычка брусковая | 1030 | 120 | 65 | В15/ М200 | 0.008 | 0.31 | 0.02 | 100
ГОСТ 948-84, Серия 1.038.1-1,вып. 1 | 1ПБ13-1 | Перемычка брусковая | 1290 | 120 | 65 | В15/ М200 | 0.01 | 0.41 | 0.025 | 150
ГОСТ 948-84, Серия 1.038.1-1,вып. 1 | 1ПБ16-1 | Перемычка брусковая | 1550 | 120 | 65 | В15/ М200 | 0.012 | 0.48 | 0.03 | 150
ГОСТ 948-84, Серия 1.038.1-1,вып. 1 | 2ПБ10-1п | Перемычка брусковая | 1030 | 120 | 140 | В15/ М200 | 0.017 | 0.5 | 0.043 | 100
ГОСТ 948-84, Серия 1.038.1-1,вып. 1 | 2ПБ13-1п | Перемычка брусковая | 1290 | 120 | 140 | В15/ М200 | 0.022 | 0.57 | 0.054 | 150
ГОСТ 948-84, Серия 1.038.1-1,вып. 1 | 2ПБ16-2п | Перемычка брусковая | 1550 | 120 | 140 | В15/ М200 | 0.026 | 0.79 | 0.065 | 250
ГОСТ 948-84, Серия 1.038.1-1,вып. 1 | 2ПБ17-2п | Перемычка брусковая | 1680 | 120 | 140 | В15/ М200 | 0.028 | 0.83 | 0.071 | 250
ГОСТ 948-84, Серия 1.038.1-1,вып. 1 | 2ПБ19-3п | Перемычка брусковая | 1940 | 120 | 140 | В15/ М200 | 0.033 | 1.11 | 0.081 | 300
ГОСТ 948-84, Серия 1.038.1-1,вып. 1 | 2ПБ22-3п | Перемычка брусковая | 2200 | 120 | 140 | В15/ М200 | 0.037 | 1.44 | 0.092 | 350
ГОСТ 948-84, Серия 1.038.1-1,вып. 1 | 2ПБ25-3п | Перемычка брусковая | 2460 | 120 | 140 | В15/ М200 | 0.041 | 2.11 | 0.103 | 350
ГОСТ 948-84, Серия 1.038.1-1,вып. 1 | 2ПБ26-4п | Перемычка брусковая | 2590 | 120 | 140 | В15/ М200 | 0.044 | 2.66 | 0.109 | 400 | 2ПБ 2980-120-140 – 20шт/дн
ГОСТ 948-84, Серия 1.038.1-1,вып. 1 | 2ПБ29-4п | Перемычка брусковая | 2850 | 120 | 140 | В15/ М200 | 0.048 | 3.32 | 0.12 | 400 | 3ПБ 2720*120-220 – 20шт/дн
ГОСТ 948-84, Серия 1.038.1-1,вып. 1 | 2ПБ30-4п | Перемычка брусковая | 2980 | 120 | 140 | В15/ М200 | 0.05 | 3.45 | 0.125 | 400 | 3ПБ 3630*120-220 – 20шт/дн
ГОСТ 948-84, Серия 1.038.1-1,вып. 1 | 3ПБ13-37п | Перемычка брусковая | 1290 | 120 | 220 | В15/ М200 | 0.034 | 2.06 | 0.085 | 3800 | 5ПБ 2680*250*220 – 4шт/дн
ГОСТ 948-84, Серия 1.038.1-1,вып. 1 | 3ПБ16-37п | Перемычка брусковая | 1550 | 120 | 220 | В15/ М200 | 0.041 | 3.26 | 0.102 | 3800 | 5ПБ 3600*250*220 – 6шт/дн
ГОСТ 948-84, Серия 1.038.1-1,вып. 1 | 3ПБ18-37п | Перемычка брусковая | 1810 | 120 | 220 | В15/ М200 | 0.048 | 4.2 | 0.119 | 3800 | 5ПБ 5400*250*220 – 6шт/дн
ГОСТ 948-84, Серия 1.038.1-1,вып. 1 | 3ПБ18-8п | Перемычка брусковая | 1810 | 120 | 220 | В15/ М200 | 0.048 | 1.5 | 0.119 | 800 | 2ПП 2460*380*140 – 8шт/дн
ГОСТ 948-84, Серия 1.038.1-1,вып. 1 | 3ПБ21-8п | Перемычка брусковая | 2070 | 120 | 220 | В15/ М200 | 0.055 | 1.73 | 0.137 | 800 | 3 ПП 2980*380*220 – 8шт/дн
ГОСТ 948-84, Серия 1.038.1-1,вып. 1 | 3ПБ25-8п | Перемычка брусковая | 2460 | 120 | 220 | В15/ М200 | 0.065 | 2.42 | 0.162 | 800 | 5ПП 2330*510*140 – 2шт
ГОСТ 948-84, Серия 1.038.1-1,вып. 1 | 3ПБ27-8п | Перемычка брусковая | 2720 | 120 | 220 | В15/ М200 | 0.072 | 3.54 | 0.18 | 800 | 6ПП 2980*510*220 – 4шт
ГОСТ 948-84, Серия 1.038.1-1,вып. 1 | 3ПБ30-8п | Перемычка брусковая | 2980 | 120 | 220 | В15/ М200 | 0.079 | 3.86 | 0.197 | 800
ГОСТ 948-84, Серия 1.038.1-1,вып. 1 | 3ПБ34-4п | Перемычка брусковая | 3370 | 120 | 220 | В15/ М200 | 0.089 | 3.31 | 0.222 | 400
ГОСТ 948-84, Серия 1.038.1-1,вып. 1 | 3ПБ36-4п | Перемычка брусковая | 3630 | 120 | 220 | В15/ М200 | 0.096 | 4.68 | 0.24 | 400
ГОСТ 948-84, Серия 1.038.1-1,вып. 1 | 3ПБ39-8п | Перемычка брусковая | 3890 | 120 | 220 | В15/ М200 | 0.103 | 10.71 | 0.257 | 800
ГОСТ 948-84, Серия 1.038.1-1,вып. 1 | 4ПБ30-4п | Перемычка брусковая | 2980 | 120 | 290 | В15/ М200 | 0.104 | 2.49 | 0.259 | 400
ГОСТ 948-84, Серия 1.038.1-1,вып. 1 | 4ПБ44-8п | Перемычка брусковая | 4410 | 120 | 290 | В15/ М200 | 0.154 | 12.52 | 0.384 | 800
ГОСТ 948-84, Серия 1.038.1-1,вып. 1 | 4ПБ48-8п | Перемычка брусковая | 4800 | 120 | 290 | В15/ М200 | 0.167 | 15.76 | 0.418 | 800
ГОСТ 948-84, Серия 1.038.1-1,вып. 1 | 4ПБ60-8п | Перемычка брусковая | 5960 | 120 | 290 | В15/ М200 | 0.207 | 29.84 | 0.519 | 800
ГОСТ 948-84, Серия 1.038.1-1,вып. 1 | 5ПБ18-27п | Перемычка брусковая | 1810 | 250 | 220 | В15/ М200 | 0.1 | 4.34 | 0.25 | 2800
ГОСТ 948-84, Серия 1.038.1-1,вып. 1 | 5ПБ21-27п | Перемычка брусковая | 2070 | 250 | 220 | В15/ М200 | 0.114 | 6.06 | 0.285 | 2800
ГОСТ 948-84, Серия 1.038.1-1,вып. 1 | 5ПБ21-27ап | Перемычка брусковая | 2070 | 250 | 220 | В15/ М200 | 0.114 | 9.33 | 0.285 | 2800 | Все ЖБИ | Перемычки на zgbistm.ru
ГОСТ 948-84, Серия 1.038.1-1,вып. 1 | 5ПБ25-27п | Перемычка брусковая | 2460 | 250 | 220 | В15/ М200 | 0.135 | 9.06 | 0.338 | 2800
ГОСТ 948-84, Серия 1.038.1-1,вып. 1 | 5ПБ25-27ап | Перемычка брусковая | 2460 | 250 | 220 | В15/ М200 | 0.135 | 12.33 | 0.338 | 2800
ГОСТ 948-84, Серия 1.038.1-1,вып. 1 | 5ПБ27-27п | Перемычка брусковая | 2720 | 250 | 220 | В15/ М200 | 0.15 | 12.49 | 0.375 | 2800
ГОСТ 948-84, Серия 1.038.1-1,вып. 1 | 5ПБ27-27ап | Перемычка брусковая | 2720 | 250 | 220 | В15/ М200 | 0.15 | 15.76 | 0.375 | 2800
ГОСТ 948-84, Серия 1.038.1-1,вып. 1 | 5ПБ30-27п | Перемычка брусковая | 2980 | 250 | 220 | В15/ М200 | 0.164 | 20.02 | 0.41 | 2800
ГОСТ 948-84, Серия 1.038.1-1,вып. 1 | 5ПБ30-27ап | Перемычка брусковая | 2980 | 250 | 220 | В15/ М200 | 0.164 | 23.29 | 0.41 | 2800
ГОСТ 948-84, Серия 1.038.1-1,вып. 1 | 5ПБ31-27п | Перемычка брусковая | 3110 | 250 | 220 | В15/ М200 | 0.171 | 23.42 | 0.428 | 2800
ГОСТ 948-84, Серия 1.038.1-1,вып. 1 | 5ПБ25-37п | Перемычка брусковая | 2460 | 250 | 220 | В15/ М200 | 0.135 | 11.62 | 0.338 | 3800
ГОСТ 948-84, Серия 1.038.1-1,вып. 1 | 5ПБ27-37п | Перемычка брусковая | 2720 | 250 | 220 | В15/ М200 | 0.15 | 20.92 | 0.375 | 3800
ГОСТ 948-84, Серия 1.038.1-1,вып. 1 | 5ПБ30-37п | Перемычка брусковая | 2980 | 250 | 220 | В15/ М200 | 0.164 | 28.08 | 0.41 | 3800
ГОСТ 948-84, Серия 1.038.1-1,вып. 1 | 5ПБ34-20п | Перемычка брусковая | 3370 | 250 | 220 | В15/ М200 | 0.185 | 22.86 | 0.463 | 2000
ГОСТ 948-84, Серия 1.038.1-1,вып. 1 | 5ПБ36-20п | Перемычка брусковая | 3630 | 250 | 220 | В15/ М200 | 0.2 | 28.89 | 0.5 | 2000
ГОСТ 948-84, Серия 1.038.1-1,вып. 8 | 5ПБ25-27АтV | Перемычка брусковая | 2460 | 250 | 220 | В15/ М200 | 0.135 | 5.8 | 0.338 | 2800
ГОСТ 948-84, Серия 1.038.1-1,вып. 8 | 5ПБ25-37АтV | Перемычка брусковая | 2460 | 250 | 220 | В15/ М200 | 0.135 | 7.12 | 0.338 | 3800
ГОСТ 948-84, Серия 1.038.1-1,вып. 8 | 5ПБ34-20АтV | Перемычка брусковая | 3370 | 250 | 220 | В15/ М200 | 0.185 | 9.46 | 0.463 | 2000
ГОСТ 948-84, Серия 1.038.1-1,вып. 2 | 6ПБ35-37 | Перемычка брусковая | 3500 | 250 | 290 | В15/ М200 | 0.254 | 43.7 | 0.634 | 3800
ГОСТ 948-84, Серия 1.038.1-1,вып. 2 | 7ПБ60-52 | Перемычка брусковая | 5950 | 250 | 585 | В22,5/М300 | 0.87 | 103.8 | 2.175 | 5260
ГОСТ 948-84, Серия 1.038.1-1,вып. 2 | 1ПП12-3 | Перемычка плитная | 1160 | 380 | 65 | В15/ М200 | 0.029 | 0.71 | 0.072 | 300
ГОСТ 948-84, Серия 1.038.1-1,вып. 2 | 4ПП12-4 | Перемычка плитная | 1160 | 510 | 65 | В15/ М200 | 0.038 | 0.98 | 0.095 | 400
ГОСТ 948-84, Серия 1.038.1-1,вып. 2 | 2ПП 14-4 | Перемычка плитная | 1420 | 380 | 140 | В15/ М200 | 0.076 | 1.43 | 0.189 | 400
ГОСТ 948-84, Серия 1.038.1-1,вып. 2 | 2ПП17-5 | Перемычка плитная | 1680 | 380 | 140 | В15/ М200 | 0.089 | 1.8 | 0.223 | 500
ГОСТ 948-84, Серия 1.038.1-1,вып. 2 | 2ПП18-5 | Перемычка плитная | 1810 | 380 | 140 | В15/ М200 | 0.096 | 2.23 | 0.241 | 550
ГОСТ 948-84, Серия 1.038.1-1,вып. 2 | 2ПП21-6 | Перемычка плитная | 2070 | 380 | 140 | В15/ М200 | 0.11 | 2.91 | 0.275 | 650
ГОСТ 948-84, Серия 1.038.1-1,вып. 2 | 2ПП23-7 | Перемычка плитная | 2330 | 380 | 140 | В15/ М200 | 0.124 | 3.9 | 0.31 | 750
ГОСТ 948-84, Серия 1.038.1-1,вып. 2 | 2ПП25-8 | Перемычка плитная | 2460 | 380 | 140 | В15/ М200 | 0.131 | 4.63 | 0.327 | 850
ГОСТ 948-84, Серия 1.038.1-1,вып. 2 | 3ПП14-71 | Перемычка плитная | 1420 | 380 | 220 | В15/ М200 | 0.119 | 4.96 | 0.297 | 7200
ГОСТ 948-84, Серия 1.038.1-1,вып. 2 | 3ПП16-71 | Перемычка плитная | 1550 | 380 | 220 | В15/ М200 | 0.13 | 5.16 | 0.325 | 7200
ГОСТ 948-84, Серия 1.038.1-1,вып. 2 | 3ПП18-71 | Перемычка плитная | 1810 | 380 | 220 | В15/ М200 | 0.151 | 9.56 | 0.378 | 7200
ГОСТ 948-84, Серия 1.038.1-1,вып. 2 | 3ПП21-71 | Перемычка плитная | 2070 | 380 | 220 | В15/ М200 | 0.173 | 13.82 | 0.433 | 7200
ГОСТ 948-84, Серия 1.038.1-1,вып. 2 | 3ПП27-71 | Перемычка плитная | 2720 | 380 | 220 | В15/ М200 | 0.227 | 35.82 | 0.568 | 7200
ГОСТ 948-84, Серия 1.038.1-1,вып. 2 | 3ПП30-10 | Перемычка плитная | 2980 | 380 | 220 | В15/ М200 | 0.249 | 7.29 | 0.623 | 7200
ГОСТ 948-84, Серия 1.038.1-1,вып. 2 | 5ПП14-5 | Перемычка плитная | 1420 | 510 | 140 | В15/ М200 | 0.101 | 2.08 | 0.253 | 550
ГОСТ 948-84, Серия 1.038.1-1,вып. 2 | 5ПП17-6 | Перемычка плитная | 1680 | 510 | 140 | В15/ М200 | 0.12 | 2.26 | 0.3 | 675
ГОСТ 948-84, Серия 1.038.1-1,вып. 2 | 5ПП23-10 | Перемычка плитная | 2330 | 510 | 140 | В15/ М200 | 0.166 | 5.68 | 0.416 | 1000
ГОСТ 948-84, Серия 1.038.1-1,вып. 2 | 6ПП30-13 | Перемычка плитная | 2980 | 510 | 220 | В15/ М200 | 0.334 | 9.66 | 0.835 | 1350
ГОСТ 948-84, Серия 1.038.1-1.5 | 8ПП27-71 | Перемычка плитная | 2720 | 380 | 190 | В15/ М200 | 0.196 | 9.66 | 0.491
ГОСТ 948-84, Серия 1.038.1-1.5 | 8ПП23-7 | Перемычка плитная | 2330 | 380 | 190 | В15/ М200 | 0.168 | 9.66 | 0.421
ГОСТ 948-84, Серия 1.038.1-1.5 | 8ПП21-6 | Перемычка плитная | 2070 | 380 | 190 | В15/ М200 | 0.149 | 9.66 | 0.374
Серия 1.138-10,вып. 2 | 2ПР 73-14.51.22у | Перемычка плитная | 1420 | 510 | 220 | В15/ М200 | 0.16 | 7.57 | 0.395 | 7300
Серия 1.138-10,вып. 2 | 2ПР 73-18.51.22у | Перемычка плитная | 1810 | 510 | 220 | В15/ М200 | 0.2 | 12.02 | 0.505 | 7300
Серия 1.138-10,вып. 2 | 2ПР 73-20.51.22у | Перемычка плитная | 2070 | 510 | 220 | В15/ М200 | 0.23 | 16.98 | 0.58 | 7300
Серия 1.138-10,вып. 2 | 2ПР 73-27.51.22у | Перемычка плитная | 2720 | 510 | 220 | В15/ М200 | 0.3 | 39.1 | 0.76 | 7300
Серия 1.138-10,вып. 2 | 2ПР 11-24.51.14 | Перемычка плитная | 2460 | 510 | 140 | В15/ М200 | 0.18 | 8.54 | 0.435 | 1150
Серия 1.138-10,вып. 2 | 2ПР 8-20.51.14 | Перемычка плитная | 2070 | 510 | 140 | В15/ М200 | 0.15 | 4.05 | 0.37 | 875
WWW.ZGBISTM.RU | OP@ZGBISTM.RU | +7 (383)327-00-74 |  | +7 (913) 459-64-09 | [5 empty] | Все ЖБИ | Перемычки на zgbistm.ru

## 02
WWW.ZGBISTM.RU | OP@ZGBISTM.RU | +7 (383)327-00-74 |  | +7 (913) 459-64-09 | [5 empty] | Все ЖБИ | Прогоны на zgbistm.ru
Обозначение документации | Марка изделия |  | Размеры,мм |  |  | Класс/ Марка бетона | Расход материалов |  | Вес,т | Расчётная нагрузка (без учёта собственного веса),кгс/м
|  | наименование | L | B | H |  | Бетон, м³ | Сталь,кг (факт)
Серия 1.225-2, вып. 12 | ПРГ28.1.3-4АIII | Прогон | 2780 | 120 | 300 | В20/ М250 | 0.1 | 17.9 | 0.25 | 4000
Серия 1.225-2, вып. 13 | ПРГ32.1.4-4АIII | Прогон | 3180 | 120 | 400 | В20/ М250 | 0.15 | 17.9 | 0.38 | 4000
Серия 1.225-2, вып. 14 | ПРГ36.1.4-4АIII | Прогон | 3580 | 120 | 400 | В20/ М250 | 0.17 | 27.14 | 0.43 | 4000
Серия 1.225-2, вып. 15 | ПРГ60.2.5-4АIII | Прогон | 5980 | 200 | 500 | В25/ М350 | 0.6 | 153 | 1.5 | 4000
Серия 1.225-2, вып. 16 | ПРГ60.2.5-4АIII-1 | Прогон | 5980 | 200 | 500 | В25/ М350 | 0.6 | 152.6 | 1.5 | 4000
Шифр 13.305.1 | ПТ470 | Прогон | 4700 | 200 | 500 | В15/ М200 | 0.47 | 41 | 1.17 | 4000
WWW.ZGBISTM.RU | OP@ZGBISTM.RU | +7 (383)327-00-74 |  | +7 (913) 459-64-09 | [5 empty] | Все ЖБИ | Прогоны на zgbistm.ru

## 03
WWW.ZGBISTM.RU | OP@ZGBISTM.RU | +7 (383)327-00-74 |  | +7 (913) 459-64-09 | [5 empty] | Все ЖБИ | Плиты многопустотные на zgbistm.ru
| Обозначение документации | Марка изделия |  | Размеры |  |  | Марка бетона | Расход материалов |  | Вес изделия,т
|  |  |  | L | B | H |  | Бетон,м³ | Сталь,кг
| Серия ИЖ 568. | ПБ 24-12-.. | Плита перекрытия | 2380 | 1197 | 2200 | В40/ М550 | 0.34 | 8.057728 | 0.816
| Серия ИЖ 568. | ПБ 30-12-.. | Плита перекрытия | 2980 | 1197 | 2200 | В40/ М550 | 0.43 | 11.14 | 1.03
| Серия ИЖ 568. | ПБ 36-12-.. | Плита перекрытия | 3580 | 1197 | 2200 | В40/ М550 | 0.51 | 13.39 | 1.22
| Серия ИЖ 568. | ПБ 42-12-.. | Плита перекрытия | 4180 | 1197 | 2200 | В40/ М550 | 0.6 | 15.63 | 1.44
| Серия ИЖ 568. | ПБ 48-12-.. | Плита перекрытия | 4780 | 1197 | 2200 | В40/ М550 | 0.68 | 17.88 | 1.63
| Серия ИЖ 568. | ПБ 54-12-.. | Плита перекрытия | 5380 | 1197 | 2200 | В40/ М550 | 0.77 | 24.67 | 1.85
| Серия ИЖ 568. | ПБ 60-12-.. | Плита перекрытия | 5980 | 1197 | 2200 | В40/ М550 | 0.86 | 39.67 | 2.06
| Серия ИЖ 568. | ПБ 66-12-.. | Плита перекрытия | 6580 | 1197 | 2200 | В40/ М550 | 0.94 | 55.95 | 2.26
| Серия ИЖ 568. | ПБ 72-12-.. | Плита перекрытия | 7180 | 1197 | 2200 | В40/ М550 | 1.03 | 85.64 | 2.47
| Серия ИЖ 568. | ПБ 78-12-.. | Плита перекрытия | 7780 | 1197 | 2200 | В40/ М550 | 1.11 | 79.63 | 2.66
| Серия ИЖ 568. | ПБ 84-12-.. | Плита перекрытия | 8380 | 1197 | 2200 | В40/ М550 | 1.2 | 99.95 | 2.88
| Серия ИЖ 568. | ПБ 90-12-.. | Плита перекрытия | 8980 | 1197 | 2200 | В40/ М550 | 1.28 | 91.91 | 3.07
| Серия ИЖ 568. | ПБ 93-12-.. | Плита перекрытия | 9280 | 1197 | 2200 | В40/ М550 | 1.33 | 110.69 | 3.19
WWW.ZGBISTM.RU | OP@ZGBISTM.RU | +7 (383)327-00-74 |  | +7 (913) 459-64-09 | [5 empty] | Все ЖБИ | Плиты многопустотные на zgbistm.ru

## 04
WWW.ZGBISTM.RU | OP@ZGBISTM.RU | +7 (383)327-00-74 |  | +7 (913) 459-64-09 | [5 empty] | Все ЖБИ | Колонны на сайте zgbistm.ru
Обозначение документации | Марка изделия |  |  |  |  | Класс/ Марка бетона | Расход материалов |  | Вес,т
|  |  | L | B | H |  | Бетон, м³ | Сталь,кг
Серия ИИ-04-2 | КНК | Колонна каркаса | Колонны на сайте zgbistm.ru | [7 empty] | Изготавливаются по чертежам заказчика
Серия ИИ-04-2 | КСК | Колонна каркаса | [8 empty] | Колонны типа:
Серия ИИ-04-2 | КВК | Колонна каркаса | [8 empty] | Кс4x4 8ø36
Серия ИИ-04-2 | КНР | Колонна каркаса | [8 empty] | Кн4x6 4ø40
Серия ИИ-04-2 | КСР | Колонна каркаса
Серия ИИ-04-2 | КВР | Колонна каркаса | [8 empty] | В = 400; 600 мм;
Серия ИИ-04-2 | КР | Колонна каркаса | [8 empty] | Н = 400; 600 мм;
Серия ИИ-04-2 | КК | Колонна каркаса | [8 empty] | L = до 12 000 мм для колонн сечением 400*400; 600*600 мм
Серия 1.020-1/83 | КН | Колонна каркаса | [8 empty] | до 8 200 мм - сечением 600*600 мм.
Серия 1.020-1/83 | КНО | Колонна каркаса
Серия 1.020-1/83 | КНД | Колонна каркаса
Серия 1.020-1/83 | КС | Колонна каркаса
Серия 1.020-1/83 | КСО | Колонна каркаса
Серия 1.020-1/83 | КСД | Колонна каркаса
Серия 1.020-1/83 | КВ | Колонна каркаса
Серия 1.020-1/83 | КВО | Колонна каркаса
Серия 1.020-1/83 | КВД | Колонна каркаса
Серия 1.423.1-3/88 | 1К30-1М2 | Колонна каркаса
Серия 1.423.1-3/88 | 1К54-7М3-с | Колонна каркаса
Серия 1.423.1-3/88 |  | Колонна каркаса
Серия 1.423.1-3/88 | 2К60-1М2 | Колонна каркаса
Серия 1.423.1-3/88 | 2К60-6М2 | Колонна каркаса
Серия 1.423.1-3/88 | 2К66-1М2 | Колонна каркаса
Серия 1.423.1-3/88 |  | Колонна каркаса
Серия 1.423.1-3/88 | 2К66-7М3 | Колонна каркаса
Серия 1.423.1-3/88 | 2К66-4М3-С | Колонна каркаса
Серия 1.423.1-3/88 |  | Колонна каркаса
Серия 1.423.1-3/88 | 2К66-8М3-С | Колонна каркаса
Серия 1.423.1-3/88 | 2К66-4М3-С | Колонна каркаса
Серия 1.423.1-3/88 |  | Колонна каркаса
Серия 1.423.1-3/88 | 2К66-8М3-С | Колонна каркаса
Серия 1.423.1-3/88 | 5К60-1М2 | Колонна каркаса
Серия 1.423.1-3/88 |  | Колонна каркаса
Серия 1.423.1-3/88 | 5К60-7М3-С | Колонна каркаса
Серия 1.423.1-3/88 | 5К66-1М2 | Колонна каркаса
Серия 1.423.1-3/88 |  | Колонна каркаса
Серия 1.423.1-3/88 | 5К66-8М4-С | Колонна каркаса
Серия 1.423.1-3/88 | 4К72-1М2 | Колонна каркаса
Серия 1.423.1-3/88 |  | Колонна каркаса
Серия 1.423.1-3/88 | 4К72-8М4-С | Колонна каркаса
WWW.ZGBISTM.RU | OP@ZGBISTM.RU | +7 (383)327-00-74 |  | +7 (913) 459-64-09 | [5 empty] | Все ЖБИ | Колонны на сайте zgbistm.ru

## 05
WWW.ZGBISTM.RU | OP@ZGBISTM.RU | +7 (383)327-00-74 |  | +7 (913) 459-64-09 | [5 empty] | Все ЖБИ | Элементы фундаментов на zgbistm.ru
Обозначение документации | Марка изделия |  | Размеры,мм |  |  | Класс/Марка бетона | Расход материалов |  | Вес,т
|  |  | L | B | H |  | Бетон, м³ | Сталь,кг
ГОСТ 13580-85 | ФЛ 10-12-2 | Плита ленточного фундамента | 1180 | 1000 | 300 | В12,5/ М150 | 0.26 | 2.66 | 0.65
ГОСТ 13580-85 | ФЛ 10-24-2 | Плита ленточного фундамента | 2380 | 1000 | 300 | В12,5/ М150 | 0.55 | 5.34 | 1.38
ГОСТ 13580-85 | ФЛ 12-12-2 | Плита ленточного фундамента | 1180 | 1200 | 300 | В12,5/ М150 | 0.31 | 5.09 | 0.78
ГОСТ 13580-85 | ФЛ 12-24-2 | Плита ленточного фундамента | 2380 | 1200 | 300 | В12,5/ М150 | 0.65 | 10.2 | 1.63
ГОСТ 13580-85 | ФЛ 14-8-2 | Плита ленточного фундамента | 780 | 1400 | 300 | В12,5/ М150 | 0.23 | 4.78 | 0.58
ГОСТ 13580-85 | ФЛ 14-12-2 | Плита ленточного фундамента | 1180 | 1400 | 300 | В12,5/ М150 | 0.36 | 7.18 | 0.91 |  | ФЛ 10-24 – 4шт/дн
ГОСТ 13580-85 | ФЛ 14-24-2 | Плита ленточного фундамента | 2380 | 1400 | 300 | В12,5/ М150 | 0.76 | 15.12 | 1.9 |  | ФЛ 12-24 – 2шт/дн
ГОСТ 13580-85 | ФЛ 16-8-2 | Плита ленточного фундамента | 780 | 1600 | 300 | В12,5/ М150 | 0.26 | 7.02 | 0.65 |  | ФЛ 14-24 – 1шт-дн
ГОСТ 13580-85 | ФЛ 16-12-2 | Плита ленточного фундамента | 1180 | 1600 | 300 | В12,5/ М150 | 0.41 | 10.55 | 1.03 |  | ФЛ 16-24 – 3шт/дн
ГОСТ 13580-85 | ФЛ 16-24-2 | Плита ленточного фундамента | 2380 | 1600 | 300 | В12,5/ М150 | 0.86 | 21.13 | 2.15 |  | ФЛ 20-12 – 5шт/дн
ГОСТ 13580-85 | ФЛ 20-8-2 | Плита ленточного фундамента | 780 | 2000 | 500 | В12,5/ М150 | 0.5 | 6.57 | 1.25 |  | ФЛ 24-12 – 1шт/дн
ГОСТ 13580-85 | ФЛ 20-12-2 | Плита ленточного фундамента | 1180 | 2000 | 500 | В12,5/ М150 | 0.78 | 10.02 | 1.95 |  | ФЛ 28-12 – 1шт/дн
ГОСТ 13580-85 | ФЛ 24-8-2 | Плита ленточного фундамента | 780 | 2400 | 500 | В12,5/ М150 | 0.58 | 11.52 | 1.45 |  | ФЛ 32-12 – 2шт/дн
ГОСТ 13580-85 | ФЛ 24-12-2 | Плита ленточного фундамента | 1180 | 2400 | 500 | В12,5/ М150 | 0.91 | 17.44 | 2.3
ГОСТ 13580-85 | ФЛ 28-8-2 | Плита ленточного фундамента | 780 | 2800 | 500 | В15/ М200 | 0.72 | 16.72 | 1.8
ГОСТ 13580-85 | ФЛ 28-12-2 | Плита ленточного фундамента | 1180 | 2800 | 500 | В15/ М200 | 1.13 | 24.8 | 2.82
Серия 3.501.1-177.93 , вып. 1-1 | Ф1 | Плита фундамента | 1250 | 1500 | 200 | В20/ М250 | 0.38 | 20 | 0.95
Серия 3.501.1-177.93 , вып. 1-1 | Ф2 | Плита фундамента | 1250 | 2010 | 200 | В20/ М250 | 0.5 | 25 | 1.25
Серия 3.501.1-177.93 , вып. 1-1 | Ф3 | Плита фундамента | 1250 | 2510 | 200 | В20/ М250 | 0.63 | 30 | 1.575
Серия 3.501.1-177.93 , вып. 1-1 | Ф4 | Плита фундамента | 1500 | 1500 | 200 | В20/ М250 | 0.45 | 24.4 | 1.125
Серия 3.501.1-177.93 , вып. 1-1 | Ф5 | Плита фундамента | 1500 | 2010 | 200 | В20/ М250 | 0.6 | 30.7 | 1.5
Серия 3.501.1-177.93 , вып. 1-1 | Ф11 | Плита фундамента | 950 | 500 | 200 | В20/ М250 | 0.09 | 5.4 | 0.225
Серия 3.501.1-177.93 , вып. 1-1 | Ф12 | Плита фундамента | 1900 | 500 | 200 | В20/ М250 | 0.19 | 10.2 | 0.475 | Все ЖБИ | Элементы фундаментов на zgbistm.ru
Серия 3.501.1-177.93 , вып. 1-1 | Ф13 | Плита фундамента | 2400 | 500 | 200 | В20/ М250 | 0.24 | 12.3 | 0.6
индивид. чертеж | ФБС 24.8.6т | Блок фундамента | 2380 | 810 | 580 | В7,5/ М100 | 1.12 | 4.72 | 2.69
ГОСТ 13579-78 | ФБС 24.6.6т | Блок фундамента | 2380 | 600 | 580 | В7,5/ М100 | 0.815 | 2.36 | 1.96
ГОСТ 13579-78 | ФБС 24.5.6т | Блок фундамента | 2380 | 500 | 580 | В7,5/ М100 | 0.679 | 2.36 | 1.63
ГОСТ 13579-78 | ФБС 24.4.6т | Блок фундамента | 2380 | 400 | 580 | В7,5/ М100 | 0.543 | 1.46 | 1.3
ГОСТ 13579-78 | ФБС 24.3.6т | Блок фундамента | 2380 | 300 | 580 | В7,5/ М100 | 0.41 | 1.46 | 0.97
индивид. чертеж | ФБС 12.8.6т | Блок фундамента | 1185 | 810 | 580 | В7,5/ М100 | 0.55 | 2.92 | 1.32
ГОСТ 13579-78 | ФБС 12.6.6т | Блок фундамента | 1180 | 600 | 580 | В7,5/ М100 | 0.398 | 1.46 | 0.96
ГОСТ 13579-78 | ФБС 12.5.6т | Блок фундамента | 1180 | 500 | 580 | В7,5/ М100 | 0.331 | 1.46 | 0.79
ГОСТ 13579-78 | ФБС 12.4.6т | Блок фундамента | 1180 | 400 | 580 | В7,5/ М100 | 0.265 | 1.46 | 0.64
индивид. чертеж | ФБС 12.3.6т | Блок фундамента | 1180 | 300 | 580 | В7,5/ М100 | 0.203 | 0.86
индивид. чертеж | ФБС 9.8.6т | Блок фундамента | 880 | 800 | 580 | В7,5/ М100 | 0.41 | 2.36 | 0.984
ГОСТ 13579-78 | ФБС 9.6.6т | Блок фундамента | 880 | 600 | 580 | В7,5/ М100 | 0.293 | 1.46 | 0.7
ГОСТ 13579-78 | ФБС 9.5.6т | Блок фундамента | 880 | 500 | 580 | В7,5/ М100 | 0.244 | 0.76 | 0.59 |  | ФБС 24-8-6 – 6 шт/дн
ГОСТ 13579-78 | ФБС 9.4.6т | Блок фундамента | 880 | 400 | 580 | В7,5/ М100 | 0.195 | 0.76 | 0.47 |  | ФБС 24-6-6 – 16 шт/дн
ГОСТ 13579-78 | ФБС 9.3.6т | Блок фундамента | 880 | 300 | 580 | В7,5/ М100 | 0.146 | 0.76 | 0.35 |  | ФБС 24-5-6 – 20 шт/дн
индивид. чертеж | ФБС 8.8.6т | Блок фундамента | 780 | 810 | 580 | В7,5/ М100 | 0.34 | 1.18 | 0.82 |  | ФБС 24-4-6 – 32 шт/дн
индивид. чертеж | ФБС 8.6.6т | Блок фундамента | 780 | 600 | 580 | В7,5/ М100 | 0.26 | 1.46 | 0.62 |  | ФБС 24-3-6 – 6 шт/дн
индивид. чертеж | ФБС 8.5.6т | Блок фундамента | 780 | 500 | 580 | В7,5/ М100 | 0.226 | 0.86 | 0.54
индивид. чертеж | ФБС 8.4.6т | Блок фундамента | 780 | 400 | 580 | В7,5/ М100 | 0.18 | 0.86 | 0.43
индивид. чертеж | ФБС 8.3.6т | Блок фундамента | 780 | 300 | 580 | В7,5/ М100 | 0.13 | 0.86 | 0.31
индивид. чертеж | ФБС 6.4.6т | Блок фундамента | 580 | 400 | 580 | В7,5/ М100 | 0.132 | 0.86 | 0.32
ГОСТ 13579-78 | ФБС 12.4.3т | Блок фундамента | 1180 | 400 | 280 | В7,5/ М100 | 0.127 | 0.74 | 0.31
WWW.ZGBISTM.RU | OP@ZGBISTM.RU | +7 (383)327-00-74 |  | +7 (913) 459-64-09 | [5 empty] | Все ЖБИ | Элементы фундаментов на zgbistm.ru

## 06
WWW.ZGBISTM.RU | OP@ZGBISTM.RU | +7 (383)327-00-74 |  | +7 (913) 459-64-09 | [5 empty] | Все ЖБИ | Сваи на zgbistm.ru
Обозначение документации | Марка изделия |  | Размеры,мм |  |  | Класс/Марка бетона | Расход материалов |  | Вес,т
|  |  | L | B | H |  | Бетон, м³ | Сталь,кг
ГОСТ 19804-91, Серия 1.011.1-10,вып. 1 | С30.30-1 (2,3) | Свая | 3000 | 300 | 300 | В15/ М200 | 0.28 | 14.7 | 0.7
ГОСТ 19804-91, Серия 1.011.1-10,вып. 1 | С40.30-1 (2,3) | Свая | 4000 | 300 | 300 | В15/ М200 | 0.37 | 17.9 | 0.93
ГОСТ 19804-91, Серия 1.011.1-10,вып. 1 | С50.30-1 (2,3,4,5,6) | Свая | 5000 | 300 | 300 | В15/ М200 | 0.46 | 21.1 | 1.15
ГОСТ 19804-91, Серия 1.011.1-10,вып. 1 | С60.30-2 (3,5,6) | Свая | 6000 | 300 | 300 | В15/ М200 | 0.55 | 24.3 | 1.38
ГОСТ 19804-91, Серия 1.011.1-10,вып. 1 | С60.30-7 (8) | Свая | 6000 | 300 | 300 | В20/ М250 | 0.55 | 24.3 | 1.38
ГОСТ 19804-91, Серия 1.011.1-10,вып. 1 | С70.30-4 (5,6) | Свая | 7000 | 300 | 300 | В15/ М200 | 0.64 | 36 | 1.6
ГОСТ 19804-91, Серия 1.011.1-10,вып. 1 | С70.30-8 (9) | Свая | 7000 | 300 | 300 | В20/ М250 | 0.64 | 45.3 | 1.6
ГОСТ 19804-91, Серия 1.011.1-10,вып. 1 | С80.30-4 (5,6,8,9) | Свая | 8000 | 300 | 300 | В20/ М250 | 0.73 | 40.4 | 1.83
ГОСТ 19804-91, Серия 1.011.1-10,вып. 1 | С80.30.10 | Свая | 8000 | 300 | 300 | В20/ М250 | 0.73 | 77.1 | 1.83
ГОСТ 19804-91, Серия 1.011.1-10,вып. 1 | С80.30-11.1 | Свая | 8000 | 300 | 300 | В25/ М350 | 0.73 | 92.5 | 1.83
ГОСТ 19804-91, Серия 1.011.1-10,вып. 1 | С90.30-5 (6,8,9) | Свая | 9000 | 300 | 300 | В20/ М250 | 0.82 | 44.6 | 2.05
ГОСТ 19804-91, Серия 1.011.1-10,вып. 1 | С90.30-10 | Свая | 9000 | 300 | 300 | В20/ М250 | 0.82 | 85.8 | 2.05
ГОСТ 19804-91, Серия 1.011.1-10,вып. 1 | С90.30-11.1 | Свая | 9000 | 300 | 300 | В25/ М350 | 0.82 | 103.1 | 2.05
ГОСТ 19804-91, Серия 1.011.1-10,вып. 1 | С100.30-6 (8,9) | Свая | 10000 | 300 | 300 | В20/ М250 | 0.91 | 49.7 | 2.28
ГОСТ 19804-91, Серия 1.011.1-10,вып. 1 | С100.30-10 | Свая | 10000 | 300 | 300 | В20/ М250 | 0.91 | 95.3 | 2.28
ГОСТ 19804-91, Серия 1.011.1-10,вып. 1 | С100.30-11 (12,13).1 | Свая | 10000 | 300 | 300 | В25/М350 | 0.91 | 114.5 | 2.28
ГОСТ 19804-91, Серия 1.011.1-10,вып. 1 | С110.30-8 (9) | Свая | 11000 | 300 | 300 | В20/ М250 | 1 | 68.4 | 2.5
ГОСТ 19804-91, Серия 1.011.1-10,вып. 1 | С110.30-10 | Свая | 11000 | 300 | 300 | В20/ М250 | 1 | 104 | 2.5
ГОСТ 19804-91, Серия 1.011.1-10,вып. 1 | С110.30-11 (12,13).1 | Свая | 11000 | 300 | 300 | В25/ М350 | 1 | 125.1 | 2.5
ГОСТ 19804-91, Серия 1.011.1-10,вып. 1 | С120.30-8 (9,10).1 | Свая | 12000 | 300 | 300 | В20/ М250 | 1.09 | 74 | 2.73
ГОСТ 19804-91, Серия 1.011.1-10,вып. 1 | С120.30-11 (12,13).1 | Свая | 12000 | 300 | 300 | В25/М350 | 1.09 | 135.7 | 2.73
ГОСТ 19804-91, Серия 1.011.1-10,вып. 1 | С70.30-4 (5,6,8,9).у | Свая | 7000 | 300 | 300 | В20/ М250 | 0.64 | 36.3 | 1.6
ГОСТ 19804-91, Серия 1.011.1-10,вып. 1 | С80.30-4 (5,6,8,9).у | Свая | 8000 | 300 | 300 | В25/ М350 | 0.73 | 40.7 | 1.83
ГОСТ 19804-91, Серия 1.011.1-10,вып. 1 | С80.30-10 (11).1.у | Свая | 8000 | 300 | 300 | В25/ М350 | 0.73 | 77.4 | 1.83
ГОСТ 19804-91, Серия 1.011.1-10,вып. 1 | С90.30-5 (6,8,9).у | Свая | 9000 | 300 | 300 | В25/ М350 | 0.82 | 44.9 | 2.05
ГОСТ 19804-91, Серия 1.011.1-10,вып. 1 | С90.30-10 (11).1.у | Свая | 9000 | 300 | 300 | В25/ М350 | 0.82 | 86.1 | 2.05
ГОСТ 19804-91, Серия 1.011.1-10,вып. 1 | С100.30-6 (8,9).у | Свая | 10000 | 300 | 300 | В25/ М350 | 0.91 | 50 | 2.28
ГОСТ 19804-91, Серия 1.011.1-10,вып. 1 | С100.30-10 (11,12,13).1.у | Свая | 10000 | 300 | 300 | В25/ М350 | 0.91 | 95.6 | 2.28 | Все ЖБИ | Сваи на zgbistm.ru
ГОСТ 19804-91, Серия 1.011.1-10,вып. 1 | С110.30-8 (9).у | Свая | 11000 | 300 | 300 | В25/ М350 | 1 | 68.7 | 2.73
ГОСТ 19804-91, Серия 1.011.1-10,вып. 1 | С110.30-10 (11,12,13).1.у | Свая | 11000 | 300 | 300 | В25/ М350 | 1 | 104.3 | 2.73
ГОСТ 19804-91, Серия 1.011.1-10,вып. 1 | С120.30-8 (9,10,11,12,13).1.у | Свая | 12000 | 300 | 300 | В25/ М350 | 1.09 | 74.3 | 2.73
ГОСТ 19804-91, Серия 1.011.1-10,вып. 1 | С40.35-1 (2,3).1 | Свая | 4000 | 350 | 350 | В20/ М250 | 0.52 | 21 | 1.3
ГОСТ 19804-91, Серия 1.011.1-10,вып. 1 | С50.35-1 (2,3).1 | Свая | 5000 | 350 | 350 | В20/ М250 | 0.64 | 24.3 | 1.5
ГОСТ 19804-91, Серия 1.011.1-10,вып. 1 | С60.35-1 (2,3,6).1 | Свая | 6000 | 350 | 350 | В20/ М250 | 0.76 | 27.6 | 1.9
ГОСТ 19804-91, Серия 1.011.1-10,вып. 1 | С70.35-4 (5,6,8).1 | Свая | 7000 | 350 | 350 | В20/ М250 | 0.88 | 38.5 | 2.2
ГОСТ 19804-91, Серия 1.011.1-10,вып. 1 | С70.35-9 (10).1 | Свая | 7000 | 350 | 350 | В25/ М350 | 0.88 | 57.7 | 2.2
ГОСТ 19804-91, Серия 1.011.1-10,вып. 1 | С80.35-5 (6,8).1 | Свая | 8000 | 350 | 350 | В20/ М250 | 1 | 43.8 | 2.5
ГОСТ 19804-91, Серия 1.011.1-10,вып. 1 | С80.35-9 (10,11).1 | Свая | 8000 | 350 | 350 | В25/ М350 | 1 | 65.9 | 2.5
ГОСТ 19804-91, Серия 1.011.1-10,вып. 1 | С90.35-5 (6,8).1 | Свая | 9000 | 350 | 350 | В20/ М250 | 1.12 | 48.2 | 2.8
ГОСТ 19804-91, Серия 1.011.1-10,вып. 1 | С90.35-9 (10,11,12).1 | Свая | 9000 | 350 | 350 | В25/ М350 |  | 73
ГОСТ 19804-91, Серия 1.011.1-10,вып. 1 | С100.35-6 (8).1 | Свая | 10000 | 350 | 350 | В20/ М250 | 1.24 | 53.4 | 3.1
ГОСТ 19804-91, Серия 1.011.1-10,вып. 1 | С100.35-9 (10,11,12,13).1 | Свая | 10000 | 350 | 350 | В25/ М350 | 1.24 | 81 | 3.1
ГОСТ 19804-91, Серия 1.011.1-10,вып. 1 | С110.35-8.1 | Свая | 11000 | 350 | 350 | В20/ М250 | 1.37 | 72 | 3.43
ГОСТ 19804-91, Серия 1.011.1-10,вып. 1 | С110.35-9 (10,11,12,13).1 | Свая | 11000 | 350 | 350 | В25/ М350 | 1.37 | 88.2 | 3.43
ГОСТ 19804-91, Серия 1.011.1-10,вып. 1 | С120.35-8.1 | Свая | 12000 | 350 | 350 | В20/ М250 | 1.49 | 77.7 | 3.73
ГОСТ 19804-91, Серия 1.011.1-10,вып. 1 | С120.35-9 (10,11,12,13).1 | Свая | 12000 | 350 | 350 | В25/ М350 | 1.49 | 95.4 | 3.73
ГОСТ 19804-91, Серия 1.011.1-10,вып. 1 | С130.35-8 (9,10,11,12,13).1 | Свая | 13000 | 350 | 350 | В25/ М350 | 1.61 | 84.4 | 4.03
ГОСТ 19804-91, Серия 1.011.1-10,вып. 1 | С140.35-9 (10,11,12,13).1 | Свая | 14000 | 350 | 350 | В25/ М350 | 1.73 | 110.7 | 4.33
ГОСТ 19804-91, Серия 1.011.1-10,вып. 1 | С150.35-10 (11,12,13).1 | Свая | 15000 | 350 | 350 | В25/ М350 | 1.86 | 143.1 | 4.65
ГОСТ 19804-91, Серия 1.011.1-10,вып. 1 | С160.35-10 (11,12,13).1 | Свая | 16000 | 350 | 350 | В25/ М350 | 1.98 | 151.9 | 4.95
ГОСТ 19804-91, Серия 1.011.1-10,вып. 1 | С40.40-1 (2,5,6).1 | Свая | 4000 | 400 | 400 | В20/ М250 | 0.66 | 22.9 | 1.65
ГОСТ 19804-91, Серия 1.011.1-10,вып. 1 | С50.40-1 (2,5,6).1 | Свая | 5000 | 400 | 400 | В20/ М250 | 0.82 | 26.4 | 2.05
ГОСТ 19804-91, Серия 1.011.1-10,вып. 1 | С60.40-1 (2,5,6,7,8).1 | Свая | 6000 | 400 | 400 | В20/ М250 | 0.98 | 30.6 | 2.45
ГОСТ 19804-91, Серия 1.011.1-10,вып. 1 | С70.40-5 (6).1 | Свая | 7000 | 400 | 400 | В20/ М250 | 1.14 | 41.7 | 2.85
ГОСТ 19804-91, Серия 1.011.1-10,вып. 1 | С70.40-8 (9,10,11,12).1 | Свая | 7000 | 400 | 400 | В25/ М350 |  | 50.6
ГОСТ 19804-91, Серия 1.011.1-10,вып. 1 | С80.40-5 (6).1 | Свая | 8000 | 400 | 400 | В20/ М250 | 1.3 | 47.3 | 3.25
ГОСТ 19804-91, Серия 1.011.1-10,вып. 1 | С80.40-8 (9,10,11,12,13).1 | Свая | 8000 | 400 | 400 | В25/ М350 | 1.3 | 57.6 | 3.25
ГОСТ 19804-91, Серия 1.011.1-10,вып. 1 | С90.40-5 (6).1 | Свая | 9000 | 400 | 400 | В20/ М250 | 1.46 | 51.9 | 3.65
ГОСТ 19804-91, Серия 1.011.1-10,вып. 1 | С90.40-8 (9,10,11,12,13).1 | Свая | 9000 | 400 | 400 | В25/ М350 | 1.46 | 63.4 | 3.65
ГОСТ 19804-91, Серия 1.011.1-10,вып. 1 | С100.40-6.1 | Свая | 10000 | 400 | 400 | В20/ М250 | 1.62 | 57.4 | 4.05
ГОСТ 19804-91, Серия 1.011.1-10,вып. 1 | С100.40-8 (9,10,11,12,13).1 | Свая | 10000 | 400 | 400 | В25/ М350 | 1.62 | 70.3 | 4.05
ГОСТ 19804-91, Серия 1.011.1-10,вып. 1 | С110.40-8 (9,10,11,12,13).1 | Свая | 11000 | 400 | 400 | В25/ М350 | 1.78 | 76.1 | 4.45
ГОСТ 19804-91, Серия 1.011.1-10,вып. 1 | С120.40-8 (9,10,11,12,13).1 | Свая | 12000 | 400 | 400 | В25/ М350 | 1.94 | 82 | 4.85
ГОСТ 19804-91, Серия 1.011.1-10,вып. 1 | С130.40-9 (10,11,12,13).1 | Свая | 13000 | 400 | 400 | В25/ М350 | 2.1 | 108.2 | 5.25
ГОСТ 19804-91, Серия 1.011.1-10,вып. 1 | С140.40-9 (10,11,12,13).1 | Свая | 14000 | 400 | 400 | В25/ М350 | 2.26 | 115.5 | 5.65
ГОСТ 19804-91, Серия 1.011.1-10,вып. 1 | С150.40-10 (11,12,13).1 | Свая | 15000 | 400 | 400 | В25/ М350 | 2.42 | 148 | 6.05
ГОСТ 19804-91, Серия 1.011.1-10,вып. 1 | С160.40-11 (12,13).1 | Свая | 16000 | 400 | 400 | В25/ М350 | 2.58 | 188.5 | 6.45 | Все ЖБИ | Сваи на zgbistm.ru
ГОСТ 19804-91, Серия 1.011.1-10,вып. 1 | С70.35-4 (5,6,8,9,10).1.у | Свая | 7000 | 350 | 350 | В25/ М350 | 0.8 | 38.6 | 2.2
ГОСТ 19804-91, Серия 1.011.1-10,вып. 1 | С80.35-5 (6,8,9,10,11).1.у | Свая | 8000 | 350 | 350 | В25/ М350 | 1 | 43.9 | 2.5
ГОСТ 19804-91, Серия 1.011.1-10,вып. 1 | С90.35-5 (6,8,9,10,11,12).1.у | Свая | 9000 | 350 | 350 | В25/ М350 | 1.12 | 48.3 | 2.8
ГОСТ 19804-91, Серия 1.011.1-10,вып. 1 | С100.35-6 (8,9,10,11,12,13).1.у | Свая | 10000 | 350 | 350 | В25/ М350 | 1.24 | 53.5 | 3.1
ГОСТ 19804-91, Серия 1.011.1-10,вып. 1 | С110.35-8 (9,10,11,12,13).1.у | Свая | 11000 | 350 | 350 | В25/ М350 | 1.37 | 72.4 | 3.43
ГОСТ 19804-91, Серия 1.011.1-10,вып. 1 | С120.35-8 (9,10,11,12,13).1.у | Свая | 12000 | 350 | 350 | В25/ М350 | 1.49 | 78.1 | 3.73
ГОСТ 19804-91, Серия 1.011.1-10,вып. 1 | С130.35-8 (9,10,11,12,13).1 | Свая | 13000 | 350 | 350 | В30/ М400 | 1.61 | 84.8 | 4.03
ГОСТ 19804-91, Серия 1.011.1-10,вып. 1 | С140.35-9 (10,11,12,13).1.у | Свая | 14000 | 350 | 350 | В30/ М400 | 1.73 | 111.7 | 4.33
ГОСТ 19804-91, Серия 1.011.1-10,вып. 1 | С150.35-10 (11,12,13).1.у | Свая | 15000 | 350 | 350 | В30/ М400 | 1.86 | 144.6 | 4.65
ГОСТ 19804-91, Серия 1.011.1-10,вып. 1 | С160.35-10 (11,12,13).1.у | Свая | 16000 | 350 | 350 | В30/ М400 | 1.98 | 153.5 | 4.95
ГОСТ 19804-91, Серия 1.011.1-10,вып. 1 | С70.40-5 (6,8,9,10,11,12).1.у | Свая | 7000 | 400 | 400 | В25/ М350 | 1.14 | 41.7 | 2.85
ГОСТ 19804-91, Серия 1.011.1-10,вып. 1 | C80.40-5 (6,8,9,10,11,12,13).1.у | Свая | 8000 | 400 | 400 | В25/ М350 | 1.3 | 47.4 | 3.25
ГОСТ 19804-91, Серия 1.011.1-10,вып. 1 | С90.40-5 (6,8,9,10,11,12,13).1.у | Свая | 9000 | 400 | 400 | В25/ М350 | 1.46 | 52 | 3.65
ГОСТ 19804-91, Серия 1.011.1-10,вып. 1 | С100.40-6 (8,9,10,11,12,13).1.у | Свая | 10000 | 400 | 400 | В25/ М350 | 1.62 | 57.5 | 4.05
ГОСТ 19804-91, Серия 1.011.1-10,вып. 1 | С110.40-8 (9,10,11,12,13).1.у | Свая | 11000 | 400 | 400 | В30/ М400 | 1.78 | 76.7 | 4.45
ГОСТ 19804-91, Серия 1.011.1-10,вып. 1 | С120.40-8 (9,10,11,12,13).1.у | Свая | 12000 | 400 | 400 | В30/ М400 | 1.94 | 82.5 | 4.85
ГОСТ 19804-91, Серия 1.011.1-10,вып. 1 | С130.40-9 (10,11,12,13).1.у | Свая | 13000 | 400 | 400 | В30/ М400 | 2.1 | 109.3 | 5.25
ГОСТ 19804-91, Серия 1.011.1-10,вып. 1 | С140.40-9 (10,11,12,13).1.у | Свая | 14000 | 400 | 400 | В30/ М400 | 2.26 | 116.6 | 5.65
ГОСТ 19804-91, Серия 1.011.1-10,вып. 1 | С150.40-10 (11,12,13).1.у | Свая | 15000 | 400 | 400 | В30/ М400 | 2.42 | 149.8 | 6.05
ГОСТ 19804-91, Серия 1.011.1-10,вып. 1 | С160.40-11 (12,13).1.у | Свая | 16000 | 400 | 400 | В30/ М400 | 2.58 | 190.9 | 6.45
Серия 1.011.1-10,вып. 8 | С140.30-Ц | Свая составная | 14000 | 300 | 300 | В25/ М350 | 1.26 |  | 3.13
Серия 1.011.1-10,вып. 8 | С150.30-Ц | Свая составная | 15000 | 300 | 300 | В25/ М350 | 1.35 |  | 3.35
Серия 1.011.1-10,вып. 8 | С160.30-Ц | Свая составная | 16000 | 300 | 300 | В25/ М350 | 1.44 |  | 3.58
Серия 1.011.1-10,вып. 8 | С170.30-Ц | Свая составная | 17000 | 300 | 300 | В25/ М350 | 1.53 |  | 3.8
Серия 1.011.1-10,вып. 8 | С180.30-Ц | Свая составная | 18000 | 300 | 300 | В25/ М350 | 1.62 |  | 4.03
Серия 1.011.1-10,вып. 8 | С190.30-Ц | Свая составная | 19000 | 300 | 300 | В25/ М350 | 1.71 |  | 4.25
Серия 1.011.1-10,вып. 8 | С200.30-Ц | Свая составная | 20000 | 300 | 300 | В25/ М350 | 1.8 |  | 4.48
Серия 1.011.1-10,вып. 8 | С210.30-Ц | Свая составная | 21000 | 300 | 300 | В25/ М350 | 1.89 |  | 4.7
Серия 1.011.1-10,вып. 8 | С220.30-Ц | Свая составная | 22000 | 300 | 300 | В25/ М350 | 1.98 |  | 4.92
WWW.ZGBISTM.RU | OP@ZGBISTM.RU | +7 (383)327-00-74 |  | +7 (913) 459-64-09 | [5 empty] | Все ЖБИ | Сваи на zgbistm.ru

## 07
WWW.ZGBISTM.RU | OP@ZGBISTM.RU | +7 (383)327-00-74 |  | +7 (913) 459-64-09 | [5 empty] | Все ЖБИ | Балки фундаментные на zgbistm.ru
Обозначение документации | Марка изделия |  | Длина балки, L, мм |  |  | Класс/ Марка бетона | Расход материалов |  | Вес,т
|  |  | L | B | H |  | Бетон, м³ | Сталь,кг
Серия 1.015.1-1.95, выпуск 3,4 | 1БФ24 | Балка фундаментная сборная | 2350 |  |  | В15/М200 | 0.13 | 4 | 0.32
Серия 1.015.1-1.95, выпуск 3,4 | 1БФ30 | Балка фундаментная сборная | 2950 |  |  | В15/М200 | 0.16 | 6.5 | 0.4
Серия 1.015.1-1.95, выпуск 3,4 | 1БФ40-1 | Балка фундаментная сборная | 4000 |  |  | В25/М350 | 0.21 | 27.3 | 0.53
Серия 1.015.1-1.95, выпуск 3,4 | 1БФ40-2 | Балка фундаментная сборная | 4000 |  |  | В15/М200 | 0.21 | 9.6 | 0.53
Серия 1.015.1-1.95, выпуск 3,4 | 1БФ45-1 | Балка фундаментная сборная | 4450 |  |  | В25/М350 | 0.24 | 30.5 | 0.6
Серия 1.015.1-1.95, выпуск 3,4 | 1БФ45-2 | Балка фундаментная сборная | 4450 |  |  | В15/М200 | 0.24 | 10.7 | 0.6
Серия 1.015.1-1.95, выпуск 3,4 | 1БФ51-1 | Балка фундаментная сборная | 5050 |  |  | В25/М350 | 0.27 | 34.5 | 0.68
Серия 1.015.1-1.95, выпуск 3,4 | 1БФ51-2 | Балка фундаментная сборная | 5050 |  |  | В15/М200 | 0.27 | 12.2 | 0.68
Серия 1.015.1-1.95, выпуск 3,4 | 1БФ55-1 | Балка фундаментная сборная | 5500 |  |  | В25/М350 | 0.3 | 37.4 | 0.75
Серия 1.015.1-1.95, выпуск 3,4 | 1БФ55-2 | Балка фундаментная сборная | 5500 |  |  | В15/М200 | 0.3 | 13.1 | 0.75
Серия 1.015.1-1.95, выпуск 3,4 | 1БФ60-1 | Балка фундаментная сборная | 5950 |  |  | В25/М350 | 0.32 | 37.7 | 0.8
Серия 1.015.1-1.95, выпуск 3,4 | 1БФ60-2 | Балка фундаментная сборная | 5950 |  |  | В15/М200 | 0.32 | 14.2 | 0.8
Серия 1.015.1-1.95, выпуск 3,4 | 2БФ24 | Балка фундаментная сборная | 2350 |  |  | В15/М200 | 0.16 | 7.6 | 0.25
Серия 1.015.1-1.95, выпуск 3,4 | 2БФ30 | Балка фундаментная сборная | 2950 |  |  | В15/М200 | 0.2 | 12.4 | 0.4
Серия 1.015.1-1.95, выпуск 3,4 | 2БФ40-1 | Балка фундаментная сборная | 4000 |  |  | В20/М250 | 0.27 | 42.9 | 0.67
Серия 1.015.1-1.95, выпуск 3,4 | 2БФ40-2 | Балка фундаментная сборная | 4000 |  |  | В20/М250 | 0.27 | 32.8 | 0.67
Серия 1.015.1-1.95, выпуск 3,4 | 2БФ40-3 | Балка фундаментная сборная | 4000 |  |  | В20/М250 | 0.27 | 27.4 | 0.67
Серия 1.015.1-1.95, выпуск 3,4 | 2БФ40-4 | Балка фундаментная сборная | 4000 |  |  | В15/М200 | 0.27 | 17.5 | 0.67
Серия 1.015.1-1.95, выпуск 3,4 | 2БФ40-5 | Балка фундаментная сборная | 4000 |  |  | В15/М200 | 0.27 | 14.9 | 0.67
Серия 1.015.1-1.95, выпуск 3,4 | 2БФ45-1 | Балка фундаментная сборная | 4450 |  |  | В25/М350 | 0.3 | 49.5 | 0.75
Серия 1.015.1-1.95, выпуск 3,4 | 2БФ45-2 | Балка фундаментная сборная | 4450 |  |  | В20/М250 | 0.3 | 38.3 | 0.75
Серия 1.015.1-1.95, выпуск 3,4 | 2БФ45-3 | Балка фундаментная сборная | 4450 |  |  | В20/М250 | 0.3 | 30.4 | 0.75
Серия 1.015.1-1.95, выпуск 3,4 | 2БФ45-4 | Балка фундаментная сборная | 4450 |  |  | В20/М250 | 0.3 | 22.6 | 0.75
Серия 1.015.1-1.95, выпуск 3,4 | 2БФ45-5 | Балка фундаментная сборная | 4450 |  |  | В15/М200 | 0.3 | 19.3 | 0.75
Серия 1.015.1-1.95, выпуск 3,4 | 2БФ45-6 | Балка фундаментная сборная | 4450 |  |  | В15/М200 | 0.3 | 16.5 | 0.75
Серия 1.015.1-1.95, выпуск 3,4 | 2БФ51-1 | Балка фундаментная сборная | 5050 |  |  | В25/М350 | 0.34 | 55.6 | 0.85
Серия 1.015.1-1.95, выпуск 3,4 | 2БФ51-2 | Балка фундаментная сборная | 5050 |  |  | В20/М250 | 0.34 | 43.1 | 0.85 | Все ЖБИ | Балки фундаментные на zgbistm.ru
Серия 1.015.1-1.95, выпуск 3,4 | 2БФ51-3 | Балка фундаментная сборная | 5050 |  |  | В20/М250 | 0.34 | 34.1 | 0.85
Серия 1.015.1-1.95, выпуск 3,4 | 2БФ51-4 | Балка фундаментная сборная | 5050 |  |  | В20/М250 | 0.34 | 25.2 | 0.85
Серия 1.015.1-1.95, выпуск 3,4 | 2БФ51-5 | Балка фундаментная сборная | 5050 |  |  | В15/М200 | 0.34 | 21.3 | 0.85
Серия 1.015.1-1.95, выпуск 3,4 | 2БФ51-6 | Балка фундаментная сборная | 5050 |  |  | В15/М200 | 0.34 | 18.8 | 0.85
Серия 1.015.1-1.95, выпуск 3,4 | 2БФ55-1 | Балка фундаментная сборная | 5500 |  |  | В25/М350 | 0.37 | 60.3 | 0.97
Серия 1.015.1-1.95, выпуск 3,4 | 2БФ55-2 | Балка фундаментная сборная | 5500 |  |  | В25/М350 | 0.37 | 46.7 | 0.97
Серия 1.015.1-1.95, выпуск 3,4 | 2БФ55-3 | Балка фундаментная сборная | 5500 |  |  | В20/М250 | 0.37 | 36.9 | 0.97
Серия 1.015.1-1.95, выпуск 3,4 | 2БФ55-4 | Балка фундаментная сборная | 5500 |  |  | В15/М200 | 0.37 | 23.2 | 0.97
Серия 1.015.1-1.95, выпуск 3,4 | 2БФ55-5 | Балка фундаментная сборная | 5500 |  |  | В15/М200 | 0.37 | 19.7 | 0.97
Серия 1.015.1-1.95, выпуск 3,4 | 2БФ60-1 | Балка фундаментная сборная | 5950 |  |  | В25/М350 | 0.4 | 66.5 | 1
Серия 1.015.1-1.95, выпуск 3,4 | 2БФ60-2 | Балка фундаментная сборная | 5950 |  |  | В25/М350 | 0.4 | 64.4 | 1
Серия 1.015.1-1.95, выпуск 3,4 | 2БФ60-3 | Балка фундаментная сборная | 5950 |  |  | В20/М250 | 0.4 | 50 | 1
Серия 1.015.1-1.95, выпуск 3,4 | 2БФ60-4 | Балка фундаментная сборная | 5950 |  |  | В20/М250 | 0.4 | 42.2 | 1
Серия 1.015.1-1.95, выпуск 3,4 | 2БФ60-5 | Балка фундаментная сборная | 5950 |  |  | В15/М200 | 0.4 | 24.8 | 1
Серия 1.015.1-1.95, выпуск 3,4 | 2БФ60-6 | Балка фундаментная сборная | 5950 |  |  | В15/М200 | 0.4 | 21 | 1
Серия 1.015.1-1.95, выпуск 3,4 | 3БФ24 | Балка фундаментная сборная | 2350 |  |  | В15/М200 | 0.16 | 10.3 | 0.4
Серия 1.015.1-1.95, выпуск 3,4 | 3БФ30 | Балка фундаментная сборная | 2950 |  |  | В15/М200 | 0.2 | 15.3 | 0.5
Серия 1.015.1-1.95, выпуск 3,4 | 3БФ40-1 | Балка фундаментная сборная | 4000 |  |  | В25/М350 | 0.35 | 49.6 | 0.87
Серия 1.015.1-1.95, выпуск 3,4 | 3БФ40-2 | Балка фундаментная сборная | 4000 |  |  | В20/М250 | 0.35 | 46 | 0.87
Серия 1.015.1-1.95, выпуск 3,4 | 3БФ40-3 | Балка фундаментная сборная | 4000 |  |  | В20/М250 | 0.35 | 45.5 | 0.87
Серия 1.015.1-1.95, выпуск 3,4 | 3БФ40-4 | Балка фундаментная сборная | 4000 |  |  | В15/М200 | 0.35 | 21 | 0.87
Серия 1.015.1-1.95, выпуск 3,4 | 3БФ40-5 | Балка фундаментная сборная | 4000 |  |  | В15/М200 | 0.35 | 18.1 | 0.87
Серия 1.015.1-1.95, выпуск 3,4 | 3БФ45-1 | Балка фундаментная сборная | 4450 |  |  | В25/М350 | 0.39 | 60.8 | 0.97
Серия 1.015.1-1.95, выпуск 3,4 | 3БФ45-2 | Балка фундаментная сборная | 4450 |  |  | В25/М350 | 0.39 | 51.3 | 0.97
Серия 1.015.1-1.95, выпуск 3,4 | 3БФ45-3 | Балка фундаментная сборная | 4450 |  |  | В22,5/М300 | 0.39 | 50.7 | 0.97
Серия 1.015.1-1.95, выпуск 3,4 | 3БФ45-4 | Балка фундаментная сборная | 4450 |  |  | В20/М250 | 0.39 | 31.2 | 0.97
Серия 1.015.1-1.95, выпуск 3,4 | 3БФ45-5 | Балка фундаментная сборная | 4450 |  |  | В20/М250 | 0.39 | 27.1 | 0.97
Серия 1.015.1-1.95, выпуск 3,4 | 3БФ45-6 | Балка фундаментная сборная | 4450 |  |  | В20/М250 | 0.39 | 23.4 | 0.97
Серия 1.015.1-1.95, выпуск 3,4 | 3БФ45-7 | Балка фундаментная сборная | 4450 |  |  | В15/М200 | 0.39 | 20.1 | 0.97
Серия 1.015.1-1.95, выпуск 3,4 | 3БФ51-1 | Балка фундаментная сборная | 5050 |  |  | В25/М350 | 0.44 | 68.5 | 1.1
Серия 1.015.1-1.95, выпуск 3,4 | 3БФ51-2 | Балка фундаментная сборная | 5050 |  |  | В25/М350 | 0.44 | 64.1 | 1.1 | Все ЖБИ | Балки фундаментные на zgbistm.ru
Серия 1.015.1-1.95, выпуск 3,4 | 3БФ51-3 | Балка фундаментная сборная | 5050 |  |  | В22,5/М300 | 0.44 | 56.9 | 1.1
Серия 1.015.1-1.95, выпуск 3,4 | 3БФ51-4 | Балка фундаментная сборная | 5050 |  |  | В20/М250 | 0.44 | 44.3 | 1.1
Серия 1.015.1-1.95, выпуск 3,4 | 3БФ51-5 | Балка фундаментная сборная | 5050 |  |  | В20/М250 | 0.44 | 30.5 | 1.1
Серия 1.015.1-1.95, выпуск 3,4 | 3БФ51-6 | Балка фундаментная сборная | 5050 |  |  | В20/М250 | 0.44 | 26.3 | 1.1
Серия 1.015.1-1.95, выпуск 3,4 | 3БФ51-7 | Балка фундаментная сборная | 5050 |  |  | В20/М250 | 0.44 | 22.6 | 1.1
Серия 1.015.1-1.95, выпуск 3,4 | 3БФ55-1 | Балка фундаментная сборная | 5500 |  |  | В25/М350 | 0.48 | 80.8 | 1.2
Серия 1.015.1-1.95, выпуск 3,4 | 3БФ55-2 | Балка фундаментная сборная | 5500 |  |  | В25/М350 | 0.48 | 74.9 | 1.2
Серия 1.015.1-1.95, выпуск 3,4 | 3БФ55-3 | Балка фундаментная сборная | 5500 |  |  | В25/М350 | 0.48 | 69.9 | 1.2
Серия 1.015.1-1.95, выпуск 3,4 | 3БФ55-4 | Балка фундаментная сборная | 5500 |  |  | В22,5/М300 | 0.48 | 62 | 1.2
Серия 1.015.1-1.95, выпуск 3,4 | 3БФ55-5 | Балка фундаментная сборная | 5500 |  |  | В20/М250 | 0.48 | 48.3 | 1.2
Серия 1.015.1-1.95, выпуск 3,4 | 3БФ55-6 | Балка фундаментная сборная | 5500 |  |  | В20/М250 | 0.48 | 28.6 | 1.2
Серия 1.015.1-1.95, выпуск 3,4 | 3БФ55-7 | Балка фундаментная сборная | 5500 |  |  | В20/М250 | 0.48 | 24.6 | 1.2
Серия 1.015.1-1.95, выпуск 3,4 | 3БФ60-1 | Балка фундаментная сборная | 5950 |  |  | В25/М350 | 0.52 | 103.2 | 1.3
Серия 1.015.1-1.95, выпуск 3,4 | 3БФ60-2 | Балка фундаментная сборная | 5950 |  |  | В25/М350 | 0.52 | 86.6 | 1.3
Серия 1.015.1-1.95, выпуск 3,4 | 3БФ60-3 | Балка фундаментная сборная | 5950 |  |  | В25/М350 | 0.52 | 80.1 | 1.3
Серия 1.015.1-1.95, выпуск 3,4 | 3БФ60-4 | Балка фундаментная сборная | 5950 |  |  | В22,5/М300 | 0.52 | 74.8 | 1.3
Серия 1.015.1-1.95, выпуск 3,4 | 3БФ60-5 | Балка фундаментная сборная | 5950 |  |  | В20/М250 | 0.52 | 66.3 | 1.3
Серия 1.015.1-1.95, выпуск 3,4 | 3БФ60-5/6 | Балка фундаментная сборная | 5950 |  |  | В15/М200 | 0.52 | 43.5 | 1.3
Серия 1.015.1-1.95, выпуск 3,4 | 3БФ60-6 | Балка фундаментная сборная | 5950 |  |  | В20/М250 | 0.52 | 30.5 | 1.3
Серия 1.015.1-1.95, выпуск 3,4 | 3БФ60-7 | Балка фундаментная сборная | 5950 |  |  | В20/М250 | 0.52 | 26.2 | 1.3
Серия 1.015.1-1.95, выпуск 3,4 | 4БФ24 | Балка фундаментная сборная | 2350 |  |  | В15/М200 | 0.23 | 12.9 | 0.59
Серия 1.015.1-1.95, выпуск 3,4 | 4БФ30 | Балка фундаментная сборная | 2950 |  |  | В15/М200 | 0.3 | 19 | 0.74
Серия 1.015.1-1.95, выпуск 3,4 | 4БФ40-1 | Балка фундаментная сборная | 4000 |  |  | В25/М350 | 0.4 | 73.6 | 1
Серия 1.015.1-1.95, выпуск 3,4 | 4БФ40-2 | Балка фундаментная сборная | 4000 |  |  | В22,5/М300 | 0.4 | 66.4 | 1
Серия 1.015.1-1.95, выпуск 3,4 | 4БФ40-3 | Балка фундаментная сборная | 4000 |  |  | В22,5/М300 | 0.4 | 62.4 | 1
Серия 1.015.1-1.95, выпуск 3,4 | 4БФ40-4 | Балка фундаментная сборная | 4000 |  |  | В20/М250 | 0.4 | 32.9 | 1
Серия 1.015.1-1.95, выпуск 3,4 | 4БФ40-5 | Балка фундаментная сборная | 4000 |  |  | В20/М250 | 0.4 | 29.6 | 1
Серия 1.015.1-1.95, выпуск 3,4 | 4БФ45-1 | Балка фундаментная сборная | 4450 |  |  | В25/М350 | 0.45 | 82.2 | 1.1
Серия 1.015.1-1.95, выпуск 3,4 | 4БФ45-2 | Балка фундаментная сборная | 4450 |  |  | В25/М350 | 0.45 | 74.1 | 1.1
Серия 1.015.1-1.95, выпуск 3,4 | 4БФ45-3 | Балка фундаментная сборная | 4450 |  |  | В22,5/М300 | 0.45 | 69.8 | 1.1
Серия 1.015.1-1.95, выпуск 3,4 | 4БФ45-4 | Балка фундаментная сборная | 4450 |  |  | В20/М250 | 0.45 | 45.8 | 1.1
Серия 1.015.1-1.95, выпуск 3,4 | 4БФ45-5 | Балка фундаментная сборная | 4450 |  |  | В20/М250 | 0.45 | 36.8 | 1.1
Серия 1.015.1-1.95, выпуск 3,4 | 4БФ51-1 | Балка фундаментная сборная | 5050 |  |  | В25/М350 | 0.51 | 97 | 1.3
Серия 1.015.1-1.95, выпуск 3,4 | 4БФ51-2 | Балка фундаментная сборная | 5050 |  |  | В25/М350 | 0.51 | 83.7 | 1.3
Серия 1.015.1-1.95, выпуск 3,4 | 4БФ51-3 | Балка фундаментная сборная | 5050 |  |  | В25/М350 | 0.51 | 78.7 | 1.3
Серия 1.015.1-1.95, выпуск 3,4 | 4БФ51-4 | Балка фундаментная сборная | 5050 |  |  | В25/М350 | 0.51 | 68.8 | 1.3
Серия 1.015.1-1.95, выпуск 3,4 | 4БФ51-5 | Балка фундаментная сборная | 5050 |  |  | В22,5/М300 | 0.51 | 51.4 | 1.3
Серия 1.015.1-1.95, выпуск 3,4 | 4БФ55-1 | Балка фундаментная сборная | 5500 |  |  | В25/М350 | 0.55 | 105.9 | 1.4
Серия 1.015.1-1.95, выпуск 3,4 | 4БФ55-2 | Балка фундаментная сборная | 5500 |  |  | В25/М350 | 0.55 | 91.3 | 1.4
Серия 1.015.1-1.95, выпуск 3,4 | 4БФ55-3 | Балка фундаментная сборная | 5500 |  |  | В25/М350 | 0.55 | 85.8 | 1.4
Серия 1.015.1-1.95, выпуск 3,4 | 4БФ55-4 | Балка фундаментная сборная | 5500 |  |  | В22,5/М300 | 0.55 | 69.8 | 1.4
Серия 1.015.1-1.95, выпуск 3,4 | 4БФ60-1 | Балка фундаментная сборная | 5950 |  |  | В25/М350 | 0.6 | 113.2 | 1.5
Серия 1.015.1-1.95, выпуск 3,4 | 4БФ60-2 | Балка фундаментная сборная | 5950 |  |  | В25/М350 | 0.6 | 97.9 | 1.5
Серия 1.015.1-1.95, выпуск 3,4 | 4БФ60-3 | Балка фундаментная сборная | 5950 |  |  | В25/М350 | 0.6 | 80.2 | 1.5
Серия 1.015.1-1.95, выпуск 3,4 | 4БФ60-4 | Балка фундаментная сборная | 5950 |  |  | В15/М200 | 0.6 | 56.1 | 1.5
WWW.ZGBISTM.RU | OP@ZGBISTM.RU | +7 (383)327-00-74 |  | +7 (913) 459-64-09 | [5 empty] | Все ЖБИ | Балки фундаментные на zgbistm.ru

## 08
WWW.ZGBISTM.RU | OP@ZGBISTM.RU | +7 (383)327-00-74 |  | +7 (913) 459-64-09 | [5 empty] | Все ЖБИ | Лотки и плиты теплотрасс на zgbistm.ru
Обозначение документации | Марка изделия |  | Размеры,мм |  |  | Класс/Марка бетона | Расход материалов |  | Вес,т
|  |  | L | B | H |  | Бетон, м³ | Сталь,кг
Серия 3.006.1-2.87 | Л4-8/2 | Лоток теплотрасс | 2990 | 780 | 530 | В15/ М200 | 0.36 | 16.35 | 0.9
Серия 3.006.1-2.87 | Л4д-8 | Лоток теплотрасс | 720 | 780 | 530 | В15/ М200 | 0.09 | 4.4 | 0.23
Серия 3.006.1-2.87 | Л7-8/2 | Лоток теплотрасс | 2990 | 1160 | 680 | В25/ М350 | 0.53 | 38.15 | 1.35
Серия 3.006.1-2.87 | Л7д-8 | Лоток теплотрасс | 720 | 1160 | 680 | В25/ М350 | 0.14 | 10.1 | 0.35
Серия 3.006.1-2.87 | Л11-8/2 | Лоток теплотрасс | 2990 | 1480 | 700 | В25/ М350 | 0.72 | 82.05 | 1.8
Серия 3.006.1-2.87 | Л11д-8 | Лоток теплотрасс | 720 | 1480 | 700 | В25/ М350 | 0.18 | 20 | 0.45
Серия 3.006.1-2.87 | Л15-8/2 | Лоток теплотрасс | 2990 | 1840 | 720 | В25/ М350 | 0.99 | 97 | 2.48
Серия 3.006.1-2.87 | Л15д-8 | Лоток теплотрасс | 720 | 1840 | 720 | В25/ М350 | 0.25 | 24 | 0.63
Серия 3.006.1-2.87 | П5д-8 | Плита перекрытий каналов | 740 | 780 | 70 | В15/ М200 | 0.04 | 2.9 | 0.1
Серия 3.006.1-2.87 | П8д-8 | Плита перекрытий каналов | 740 | 1160 | 100 | В15/ М200 | 0.09 | 4.2 | 0.21
Серия 3.006.1-2.87 | П11д-8 | Плита перекрытий каналов | 740 | 1480 | 100 | В25/ М350 | 0.11 | 7.4 | 0.27
Серия 3.006.1-2.87 | П15д-8 | Плита перекрытий каналов | 740 | 1840 | 120 | В25/ М350 | 0.16 | 12.8 | 0.41
Серия 3.006.1-2.87 | П18д-8 | Плита перекрытий каналов | 740 | 2160 | 150 | В25/ М350 | 0.24 | 16 | 0.6
Серия 3.006.1-2.87 | П21д-8 | Плита перекрытий каналов | 740 | 2460 | 160 | В25/ М350 | 0.29 | 23.96 | 0.73
Серия 3.006.1-2.87 | П5-8/2 | Плита перекрытий каналов | 1500 | 780 | 70 | В15/ М200 | 0.08 | 6.29 | 0.205
Серия 3.006.1-2.87 | П8-8/2 | Плита перекрытий каналов | 1500 | 1160 | 100 | В15/ М200 | 0.175 | 8.92 | 0.435
Серия 3.006.1-2.87 | П15-8/2 | Плита перекрытий каналов | 1500 | 1840 | 120 | В25/ М350 | 0.33 | 27.3 | 0.825
Серия 3.006.1-2.87 | П18-8/2 | Плита перекрытий каналов | 1500 | 2160 | 150 | В25/ М350 | 0.49 | 36.27 | 1.21
Серия 1.243-2 | ПТП 12,5-11-9 | Плита перекрытий каналов | 1100 | 900 | 80 | В15/ М200 | 0.079 | 2.34 | 0.198
Серия 1.243-2 | ПТП 12,5-8-6 | Плита перекрытий каналов | 800 | 600 | 80 | В15/ М200 | 0.038 | 1.29 | 0.096
Серия 3.006.1-2.87 вып. 6,7 | ПО2 | Плиты перекрытия (отв) | 1450 | 1500 | 120 | В25/ М350 | 0.22 | 27 | 0.55
Серия 3.006.1-2.87 вып. 6,7 | ПО3 | Плиты перекрытия (отв) | 1750 | 1500 | 160 | В25/ М350 | 0.36 | 36.1 | 0.9
Серия 3.006.1-2.87 вып. 6,7 | ПО4 | Плиты перекрытия (отв) | 2300 | 1500 | 200 | В25/ М350 | 0.61 | 54.4 | 1.53
Серия 3.006.1-8 | ПТ 300.120.12-9 | Плита перекрытий каналов | 2990 | 1180 | 120 | В15/ М200 | 0.42 | 54.4 | 1.05 | Все ЖБИ
Серия 3.006.1-8 | ПТ 75.120.12-9 | Плита перекрытий каналов | 740 | 1180 | 120 | В15/ М200 | 0.11 | 54.4 | 0.275
Серия 3.006.1-8 | ПТО 150.240.14-6 | Плита перекрытий каналов | 2380 | 1480 | 140 | В25/М350 | 0.49 | 54.4 | 1.233
WWW.ZGBISTM.RU | OP@ZGBISTM.RU | +7 (383)327-00-74 |  | +7 (913) 459-64-09 | [5 empty] | Все ЖБИ | Лотки и плиты теплотрасс на zgbistm.ru

## 09
WWW.ZGBISTM.RU | OP@ZGBISTM.RU | +7 (383)327-00-74 |  | +7 (913) 459-64-09 | [5 empty] | Все ЖБИ | Элементы колодцев на zgbistm.ru
Обозначение документации | Марка изделия |  |  |  |  | Класс/ Марка бетона | Расход материалов |  | Вес,т
|  |  | Dн/Dвн |  | H |  | Бетон, м³ | Сталь,кг
Серия 3.900.1-14, вып. 1 | КС10.9 | Кольцо стеновое | 1160/1000 | 80 | 890 | В15/ М200 | 0.24 | 2.8 | 0.6
Серия 3.900.1-14, вып. 1 | КС15.9 | Кольцо стеновое | 1680/1500 | 90 | 890 | В15/ М200 | 0.4 | 5.4 | 1
Серия 3.900.1-14, вып. 1 | КС20.6 | Кольцо стеновое | 2300/2000 | 100 | 590 | В15/ М200 | 0.39 | 15.6 | 0.975
Серия 3.900.1-14, вып. 1 | ПП10-2 | Плита перекрытия колец | 1160 | 700 | 150 | В15/ М200 | 0.1 | 17.2 | 0.25
Серия 3.900.1-14, вып. 1 | 2ПП15-2 | Плита перекрытия колец | 1680 | 700 | 150 | В15/ М200 | 0.27 | 32.1 | 0.68
Серия 3.900.1-14, вып. 1 | 1ПП20-2 | Плита перекрытия колец | 2200 | 700 | 160 | В15/ М200 | 0.55 | 76.7 | 1.38
Серия 3.900.1-14, вып. 1 с изм. | ПН10 (квадратная) | Плита днища | 1500 | 1500 | 100 | В15/ М200 | 0.225 | 16 | 0.56
Серия 3.900.1-14, вып. 1 с изм. | ПН15 (квадратная) | Плита днища | 2000 | 2000 | 120 | В15/ М200 | 0.48 | 44.4 | 1.2
Серия 3.900.1-14, вып. 1 с изм. | ПН20 (квадратная) | Плита днища | 2600 | 2600 | 120 | В15/ М200 | 0.81 | 102.6 | 2.03
WWW.ZGBISTM.RU | OP@ZGBISTM.RU | +7 (383)327-00-74 |  | +7 (913) 459-64-09 | [5 empty] | Все ЖБИ | Элементы колодцев на zgbistm.ru

## 10
WWW.ZGBISTM.RU | OP@ZGBISTM.RU | +7 (383)327-00-74 |  |  | +7 (913) 459-64-09 |  |  |  |  | Все ЖБИ | Балки теплотрасс на zgbistm.ru
Обозначение документации | Марка изделия |  |  |  |  | Класс/ Марка бетона | Расход материалов |  | Вес,т
|  |  | L | B | H |  | Бетон, м³ | Сталь,кг
Серия 3.006.1-2.87 вып. 6,7 | Б-1 | Балка теплотрасс | 1160 | 300 | 150 | В25/ М350 | 0.05 | 6.4 | 0.13
Серия 3.006.1-2.87 вып. 6,7 | Б-2 | Балка теплотрасс | 1480 | 300 | 200 | В25/ М350 | 0.09 | 11.1 | 0.22
Серия 3.006.1-2.87 вып. 6,7 | Б-3 | Балка теплотрасс | 1840 | 300 | 250 | В25/ М350 | 0.14 | 17.5 | 0.35
Серия 3.006.1-2.87 вып. 6,7 | Б-4 | Балка теплотрасс | 2160 | 300 | 300 | В25/ М350 | 0.19 | 19.6 | 0.48
Серия 3.006.1-2.87 вып. 6,7 | Б-5 | Балка теплотрасс | 2650 | 300 | 300 | В25/ М350 | 0.24 | 34.1 | 0.6
Серия 3.006.1-2.87 вып. 6,7 | Б-6 | Балка теплотрасс | 2780 | 600 | 300 | В25/ М350 | 0.5 | 68.2 | 1.25
Серия 3.006.1-2.87 вып. 6,7 | Б-7 | Балка теплотрасс | 3380 | 600 | 350 | В25/ М350 | 0.71 | 124 | 1.77
Серия 3.006.1-2.87 вып. 6,7 | Б-8 | Балка теплотрасс | 4250 | 600 | 450 | В25/ М350 | 1.15 | 155.2 | 2.88
WWW.ZGBISTM.RU | OP@ZGBISTM.RU | +7 (383)327-00-74 |  |  | +7 (913) 459-64-09 |  |  |  |  | Все ЖБИ | Балки теплотрасс на zgbistm.ru

## 11
WWW.ZGBISTM.RU | OP@ZGBISTM.RU | +7 (383)327-00-74 |  |  | +7 (913) 459-64-09 |  |  |  |  | Все ЖБИ | Элементы ограждения на zgbistm.ru
Обозначение документации | Марка изделия |  | Размеры,мм |  |  | Класс/ Марка бетона | Расход материалов |  | Вес,т
|  |  | L | B | H |  | Бетон, м³ | Сталь,кг
Индив. проект | П6-Вк | Панель ограждения | 3980 | 160 | 2200 | В22,5/ М300 | 0.66 | 45.7 | 1.65
Индив. проект | ФО-1 | Фундамент ограждения | 1200 | 400 | 600 | В15/М200 | 0.19 | 6 | 0.475
WWW.ZGBISTM.RU | OP@ZGBISTM.RU | +7 (383)327-00-74 |  |  | +7 (913) 459-64-09 |  |  |  |  | Все ЖБИ | Элементы ограждения на zgbistm.ru

## 12
WWW.ZGBISTM.RU | OP@ZGBISTM.RU | +7 (383)327-00-74 |  | +7 (913) 459-64-09 | [5 empty] | Все ЖБИ | Элементы лестниц на zgbistm.ru
Обозначение документации | Марка изделия |  | Размеры,мм |  |  | Класс/ Марка бетона | Расход материалов |  | Вес,т
|  |  | L | B | H |  | Бетон, м³ | Сталь,кг
ГОСТ 8717.1-84 | ЛС 9-17 | Лестничная ступень | 900 | 290 | 168 | В15/ М200 | 0.04 | 0.6 | 0.1
ГОСТ 8717.1-84 | ЛС 11 | Лестничная ступень | 1050 | 330 | 145 | В15/ М200 | 0.046 | 0.65 | 0.115
ГОСТ 8717.1-84 | ЛС 11-1 | Лестничная ступень | 1050 | 330 | 145 | В15/ М200 | 0.046 | 1.02 | 0.115
ГОСТ 8717.1-84 | ЛС 11-17 | Лестничная ступень | 1050 | 290 | 168 | В15/ М200 | 0.046 | 0.65 | 0.115
ГОСТ 8717.1-84 | ЛС 12 | Лестничная ступень | 1200 | 330 | 145 | В15/ М200 | 0.053 | 0.69 | 0.1325
ГОСТ 8717.1-84 | ЛС 12-1 | Лестничная ступень | 1200 | 330 | 145 | В15/ М200 | 0.053 | 1.06 | 0.1325
ГОСТ 8717.1-84 | ЛС 12-17 | Лестничная ступень | 1200 | 290 | 168 | В15/ М200 | 0.053 | 0.69 | 0.1325
ГОСТ 8717.1-84 | ЛС 14 | Лестничная ступень | 1350 | 330 | 145 | В15/ М200 | 0.06 | 0.75 | 0.15
ГОСТ 8717.1-84 | ЛС 14-1 | Лестничная ступень | 1350 | 330 | 145 | В15/ М200 | 0.06 | 1.54 | 0.15
Серия 1.251-3 | ЛМ 17.13 | Лестничный марш | 3913 | 1350 | 295 | В15/ М200 | 0.567 | 43.16 | 1.417
ГОСТ 9818-85, Серия 1.151.1-7 | ЛМ 30.12.15-4 | Лестничный марш | 3030 | 1200 | 1500 | М300 | 0.68 | 18.31 | 1.7
Индивидуальный проект | ЛМ | Лестничный марш | до 5400 | 1000-1200 | до 2400 | В30/ М400
Серия 1.050.1-2. | ЛМП 57.11.15 | Лестничный марш | 5650 | 1475 | 1475 | В22,5/М300 | 0.92 | 78.2 | 2.3 | на 01.01.2018 не делаем
Серия 1.050.1-2. | ЛМП 57.11.15-5-3 | Лестничный марш | 4475 | 1475 | 1740 | В22,5/М300 | 0.92 | 78.2 | 2.3 | на 01.01.2018 не делаем
WWW.ZGBISTM.RU | OP@ZGBISTM.RU | +7 (383)327-00-74 |  | +7 (913) 459-64-09 | [5 empty] | Все ЖБИ | Элементы лестниц на zgbistm.ru

## 13
WWW.ZGBISTM.RU | OP@ZGBISTM.RU | +7 (383)327-00-74 |  | +7 (913) 459-64-09 | [5 empty] | Все ЖБИ | Ригели на zgbistm.ru
Обозначение документации | Марка изделия |  | Размеры,мм |  |  | Класс/Марка бетона | Расход материалов |  | Вес,т | Несущая способность в кгс,на 1 мп
|  |  | L | B | H |  | Бетон, м³ | Сталь,кг
ГОСТ 13015 Серия ИИ-04-3, вып. 3 | Р52-56 | Ригель связевого каркаса 1п | 5560 | 300 | 450 | В30/М400 | 0.624 | 130.66 | 1.55 | 5200
ГОСТ 13015 Серия ИИ-04-3, вып. 3 | Р40-56 | Ригель связевого каркаса 1п | 5560 | 300 | 450 | В30/М400 | 0.624 | 99.26 | 1.55 | 4000
ГОСТ 13015 Серия ИИ-04-3, вып. 3 | Р40-26 | Ригель связевого каркаса 1п | 2560 | 300 | 450 | В22,5/М300 | 0.28 | 32.04 | 0.7 | 4000
ГОСТ 13015 Серия ИИ-04-3, вып. 3 | Р2-90-56 | Ригель связевого каркаса 2п | 5560 | 400 | 450 | В30/М400 | 0.768 | 342.1 | 1.95 | 9000
ГОСТ 13015 Серия ИИ-04-3, вып. 3 | Р2-72-56 | Ригель связевого каркаса 2п | 5560 | 400 | 450 | В30/М400 | 0.768 | 165.55 | 1.95 | 7200
ГОСТ 13015 Серия ИИ-04-3, вып. 3 | Р2-52-56 | Ригель связевого каркаса 2п | 5560 | 400 | 450 | В30/М400 | 0.768 | 134.47 | 1.95 | 5200
ГОСТ 13015 Серия ИИ-04-3, вып. 3 | Р2-72-41 | Ригель связевого каркаса 2п | 4060 | 400 | 450 | В30/М400 | 0.558 | 82.42 | 1.43 | 7200
ГОСТ 13015 Серия ИИ-04-3, вып. 3 | Р2-52-41 | Ригель связевого каркаса 2п | 4060 | 400 | 450 | В30/М400 | 0.558 | 69.21 | 1.43 | 5200
ГОСТ 13015 Серия ИИ-04-3, вып. 3 | Р2-110-26 | Ригель связевого каркаса 2п | 2560 | 400 | 450 | В30/М400 | 0.348 | 47.2 | 0.83 | 11000
ГОСТ 13015 Серия ИИ-04-3, вып. 3 | Р2-72-26 | Ригель связевого каркаса 2п | 2560 | 400 | 450 | В22,5/М300 | 0.348 | 38.14 | 0.83 | 7200
Серия 1.020-1/87 | РОП 6.86-40 | Ригель на канатном армировании 1п | 8560 | 460 | 600 | В30/М400 | 2 | 260 | 5 | 4000
Серия 1.020-1/87 | РОП 6.86-60 | Ригель на канатном армировании 1п | 8560 | 460 | 600 | В40/М550 | 2 | 314 | 5 | 6000
Серия 1.020-1/87 | РДП 6.86-110 | Ригель на канатном армировании 2п | 8560 | 520 | 600 | В40/М550 | 2.35 | 526.9 | 5.88 | 11000
Серия 1.020-1/87 | РДП 6.86-90 | Ригель на канатном армировании 2п | 8560 | 520 | 600 | В40/М550 | 2.35 | 434.7 | 5.88 | 9000
Серия 1.020-1/87 | РДП 6.86-70 | Ригель на канатном армировании 2п | 8560 | 520 | 600 | В30/М400 | 2.35 | 364 | 5.88 | 7000
Серия 1.020-1/87 | РДП 6.86-50 | Ригель на канатном армировании 2п | 8560 | 520 | 600 | В30/М400 | 2.35 | 249 | 5.88 | 5000
WWW.ZGBISTM.RU | OP@ZGBISTM.RU | +7 (383)327-00-74 |  | +7 (913) 459-64-09 | [5 empty] | Все ЖБИ | Ригели на zgbistm.ru

## 14
WWW.ZGBISTM.RU | OP@ZGBISTM.RU | +7 (383)327-00-74 |  | +7 (913) 459-64-09 |  | Все ЖБИ | Стеновые панели на zgbistm.ru
Обозначение документации | Марка изделия |  | Размеры,мм
|  |  | L | B | H
Серия 1.432.1-21, вып 2,4,5 860-ПСЦ | ПВС | Панель Стеновая трехслойная | до 12000 | согласно чертежа | до 3500
Серия 1.432.1-21, вып 2,4,5 860-ПСЦ | ПНС | Панель Стеновая сплошная | до 7500 | согласно чертежа | до 3300
Примечание: По индивидуальным чертежам заказчика изготавливаем панели с длиной не более 7500 мм, шириной не более 3500 мм.

## 15
WWW.ZGBISTM.RU | OP@ZGBISTM.RU | +7 (383)327-00-74 |  | +7 (913) 459-64-09 |  |  |  |  | Все ЖБИ | Шахты лифта на zgbistm.ru
Обозначение документации | Марка изделия |  | Размеры,мм |  |  | Класс/ Марка бетона | Бетон, м³ | Вес,т
|  |  | L | B | H
РС1-0401-87 | ШЛ-1-1 | Элемент шахты лифта | 4600 | 2980 | 100 | В25/ М350 | 0.92 | 2.3
РС1-0401-87 | ШЛ-1-2 | Элемент шахты лифта | 4600 | 2980 | 100 | В25/ М350 | 1.37 | 3.43
РС1-0401-87 | ШЛ-1-3 | Элемент шахты лифта | 1920 | 2980 | 120 | В25/ М350 | 0.52 | 1.3
РС1-0401-87 | ШЛ-1-4 | Элемент шахты лифта | 1920 | 2980 | 120 | В25/ М350 | 0.52 | 1.3
РС1-0401-87 | ДШЛ-1 | Элемент шахты лифта | 1720 | 2940 | 100 | В25/ М350 | 0.51 | 1.28
Примечание: По индивидуальным чертежам заказчика изготавливаем панели с длиной не более 7500 мм, шириной не более 3500 мм.

## 16
WWW.ZGBISTM.RU | OP@ZGBISTM.RU | +7 (383)327-00-74 |  | +7 (913) 459-64-09 |  | Все ЖБИ | Диафрагма жесткости на zgbistm.ru
6.5. Диафрагмы жёсткости
Железобетонное изделие представляющее собой один из основных элементов зданий и сооружений, обеспечивающий безопасность конструкций в ходе эксплуатации. Основной задачей диафрагмы жесткости является восприятие горизонтальных нагрузок, таких как ветровые, сейсмические и нагрузки от действующего оборудования в здании.
Изготавливаются по серии 1.020-1/87 вып.4-1, а также по индивидуальным чертежам заказчика.
Условное обозначение представляет собой цифробуквенный набор,включающий в себя обозначения типа изделия (1Д-диафрагма с одной полкой, 2Д-диафрагма с двумя полками, 1ДП и 2ДП-диафрагмы с проемами посередине, 1ДПК и 2ДПК-диафрагмы с проемами скраю),длины и высоты в дм. Например 1Д 26-28,где: 1Д-диафрагма с одной полкой. Цифра "26" - длина; Цифра "28" - высота.
1Д |  |  | 2Д |  | 1ДП
2ДП |  |  | 1ДПК |  | 2ДПК
WWW.ZGBISTM.RU | OP@ZGBISTM.RU | +7 (383)327-00-74 |  | +7 (913) 459-64-09 |  | Все ЖБИ | Диафрагма жесткости на zgbistm.ru

## 17
WWW.ZGBISTM.RU | OP@ZGBISTM.RU | +7 (383)327-00-74 | +7 (913) 459-64-09 | Все ЖБИ | Плиты балконов на zgbistm.ru
6.6. Плиты балконов и лоджий железобетонные
Плиты лоджий и балконов являются железобетонными изделиями в виде плоских плит балочного или консольного типа,обустройства балконов и лоджий в зданиях гражданского и промышленного назначения.
Изготавливаются по чертежам заказчика.
Длина -до 7500мм
Ширина -до 3500мм
Высота-до 300мм

## 18
WWW.ZGBISTM.RU | OP@ZGBISTM.RU | +7 (383)327-00-74 |  | +7 (913) 459-64-09 | [5 empty] | Все ЖБИ | ЖБИ для дорожного строительства на zgbistm.ru
Обозначение документации | Марка изделия |  | Размеры,мм |  |  | Класс/ Марка бетона | Расход материалов |  | Вес,т
|  |  | L | B | H |  | Бетон, м³ | Сталь,кг
ТУ 204-3219479-02-91 | ПД-1 | Плита дорожная | 3000 | 1500 | 180 | В22,5/ М300 | 0.8 | 76.09 | 1.96
ГОСТ 21924.0-84 -ГОСТ 21924.3-84 | 1П 30.18-30 | Плита дорожная | 3000 | 1750 | 170 | В30/ М400 | 0.88 | 66.26 | 2.2
ГОСТ 21924.0-84 -ГОСТ 21924.3-84 | 2П 30.18-30 | Плита дорожная | 3000 | 1750 | 170 | В25/ М350 | 0.88 | 46.48 | 2.2
ГОСТ 6665-91 | БР100.30.15 | Камень бортовой | 1000 | 150 | 300 | В30/ М400 | 0.043 | 0.32 | 0.1
ГОСТ 6665-91 | БР300.30.15 | Камень бортовой | 3000 | 150 | 300 | В30/ М400 | 0.126 | 4.85 | 0.32
ТП 3.501-59, часть 2 | Блок 4 | Блок лекальный | 2010 | 1190(R630) | 430 | В 22,5/ М300 | 0.76 | 27.45 | 1.9
ТП 3.501-59, часть 2 | Блок 4а | Блок лекальный | 990 | 1190(R630) | 430 | В 22,5/ М300 | 0.38 | 13.67 | 0.95
ТП 3.501-59, часть 2 | Блок 5 | Блок лекальный | 1500 | 1190(R630) | 430 | В 22,5/ М300 | 0.57 | 16.28 | 1.425
ТП 3.501-59, часть 2 | Блок 6 | Блок лекальный | 2000 | 1390(R480) | 480 | В 22,5/ М300 | 0.96 | 31.29 | 2.4
ТП 3.501-59, часть 2 | Блок 6а | Блок лекальный | 990 | 1390(R480) | 480 | В 15/ М200 | 0.48 | 17.72 | 1.2
ТП 3.501-59, часть 2 | Блок 7 | Блок лекальный | 1500 | 1390(R480) | 480 | В 15/ М200 | 0.72 | 23.72 | 1.8
ТП 3.501-59, часть 2 | Блок 38 пр.лев. | Стенка откосная(открылок) | 2270 | 1850 | 300 | В 15/ М200 | 0.98 | 49.6 | 2.45
ТП 3.501-59, часть 2 | Блок 39 пр.лев. | Стенка откосная(открылок) | 2470 | 2200 | 300 | В 15/ М200 | 1.24 | 59.1 | 3.1
ТП 3.501-59, часть 2 | Блок 40 пр.лев. | Стенка откосная(открылок) | 2790 | 2700 | 300 | В 15/ М200 | 1.67 | 83.8 | 4.175
ТП 3.501-59, часть 2 | Блок 34 | Портальная стенка | 2720 | 1220 d1000 | 680 | В 22,5/ М300 | 1.01 | 63.34 | 2.525
ТП 3.501-59, часть 2 | Блок 35 | Портальная стенка | 2930 | 1420 d1200 | 680 | В 22,5/ М300 | 1.2 | 64.3 | 3
ТП 3.501-59, часть 2 | Блок 36 | Портальная стенка | 3250 | 1760 d1500 | 680 | В 22,5/ М300 | 1.57 | 77.1 | 3.925
Шифр 23/10-КЖ.И | Плита Пл1 | Автопавильон | 3700 | 2500 | 160 | В22,5/ М300 | 1.48 | 176.53 | 3.7
Шифр 23/10-КЖ.И | Блок Б1 | Автопавильон | 3500 | 1890 | 1200 | В22,5/ М300 | 1.71 | 141.36 | 4.275
Шифр 23/10-КЖ.И | Блок Б2 | Автопавильон | 3500 | 1890 | 1200 | В22,5/ М300 | 1.61 | 132.58 | 4.025
Шифр 23/10-КЖ.И | Плита Пл2 | Автопавильон | 3700 | 2500 | 160 | В22,5/ М300 | 1.48 | 176.53 | 3.7
Серия 3.503.1-79,вып. 2 | БШ 25-2-5 | Блок шкафной стенки | 2480 | 200 | 950/1000 | В25/ М350 | 0.47 | 86.6 | 1.17
WWW.ZGBISTM.RU | OP@ZGBISTM.RU | +7 (383)327-00-74 |  | +7 (913) 459-64-09 | [5 empty] | Все ЖБИ | ЖБИ для дорожного строительства на zgbistm.ru

## 19
WWW.ZGBISTM.RU | OP@ZGBISTM.RU | +7 (383)327-00-74 |  | +7 (913) 459-64-09 | [5 empty] | Все ЖБИ | Плиты опорные на zgbistm.ru
Обозначение документации | Марка изделия |  | Размеры,мм |  |  | Класс/Марка бетона | Расход материалов |  | Вес,т
|  |  | L | B | H |  | Бетон, м³ | Сталь,кг
ГОСТ 13015 Серия 1.225-2, вып. 12 | ОП4.4-АIII | Подушка опорная | 380 | 380 | 140 | В15/М200 | 0.02 | 1.6 | 0.05
ГОСТ 13015 Серия 1.225-2, вып. 12 | ОП5.2-АIII | Подушка опорная | 510 | 250 | 140 | В15/М200 | 0.02 | 1.48 | 0.045
ГОСТ 13015 Серия 1.225-2, вып. 12 | ОП5.4-АIII | Подушка опорная | 510 | 380 | 140 | В15/М200 | 0.03 | 2 | 0.068
ГОСТ 13015 Серия 1.225-2, вып. 12 | ОП6.2-АIII | Подушка опорная | 640 | 250 | 220 | В15/М200 | 0.04 | 1.84 | 0.09
ГОСТ 13015 Серия 1.225-2, вып. 12 | ОП6.4-АIII | Подушка опорная | 640 | 380 | 220 | В15/М200 | 0.05 | 2.48 | 0.134
Обозначение документации | Марка изделия |  | Размеры,мм |  |  | Класс/Марка бетона | Расход материалов |  | Вес,т
|  |  | L | B | H |  | Бетон, м³ | Сталь,кг
ГОСТ 13015 Серия 3.006.1-2.87, вып. 2 | ОП1 | Подушка опорная для подв . | 200 | 200 | 90 | В15/М200 | 0.004 | 0.7 | 0.01
ГОСТ 13015 Серия 3.006.1-2.87, вып. 2 | ОП2 | Подушка опорная для подв . | 200 | 300 | 90 | В15/М200 | 0.005 | 0.7 | 0.013
ГОСТ 13015 Серия 3.006.1-2.87, вып. 2 | ОП3 | Подушка опорная для подв . | 400 | 400 | 90 | В15/М200 | 0.015 | 1.8 | 0.04
ГОСТ 13015 Серия 3.006.1-2.87, вып. 2 | ОП4 | Подушка опорная для подв . | 500 | 500 | 140 | В15/М200 | 0.04 | 3.3 | 0.09
ГОСТ 13015 Серия 3.006.1-2.87, вып. 2 | ОП5 | Подушка опорная для подв . | 550 | 650 | 140 | В15/М200 | 0.05 | 5.3 | 0.13
ГОСТ 13015 Серия 3.006.1-2.87, вып. 2 | ОП6 | Подушка опорная для подв . | 650 | 750 | 140 | В15/М200 | 0.07 | 9.9 | 0.18
ГОСТ 13015 Серия 3.006.1-2.87, вып. 2 | ОП7 | Подушка опорная для подв . | 750 | 850 | 140 | В15/М200 | 0.09 | 18.4 | 0.23
ГОСТ 13015 Серия 3.006.1-2.87, вып. 2 | ОП8 | Подушка опорная для подв . | 850 | 1050 | 290 | В15/М200 | 0.26 | 25.7 | 0.65
ГОСТ 13015 Серия 3.006.1-2.87, вып. 2 | ОП9 | Подушка опорная для подв . | 1150 | 1350 | 290 | В15/М200 | 0.45 | 37.6 | 1.13
Эскиз | Марка изделия |  | Размеры,мм |  |  | Класс/Марка бетона | Расход материалов |  | Вес,т
|  |  | L | B | H |  | Бетон, м³ | Сталь,кг
ГОСТ 13015, Серия 1.069.1-1,вып. 1 | ОП-1 | Подушка опорная | 380 | 250 | 140 | В15/М200 | 0.013 | 4.54 | 0.033
ГОСТ 13015, Серия 1.069.1-1,вып. 1 | ОП-2 | Подушка опорная | 510 | 250 | 140 | В15/М200 | 0.018 | 5.3 | 0.045
ГОСТ 13015, Серия 1.069.1-1,вып. 1 | ОП-3 | Подушка опорная | 380 | 380 | 140 | В15/М200 | 0.02 | 4.94 | 0.05
ГОСТ 13015, Серия 1.069.1-1,вып. 1 | ОП-4 | Подушка опорная | 510 | 380 | 140 | В15/М200 | 0.027 | 5.98 | 0.068
WWW.ZGBISTM.RU | OP@ZGBISTM.RU | +7 (383)327-00-74 |  | +7 (913) 459-64-09 | [5 empty] | Все ЖБИ | Плиты опорные на zgbistm.ru

## 20
WWW.ZGBISTM.RU | OP@ZGBISTM.RU | +7 (383)327-00-74 | +7 (913) 459-64-09 |  | Все ЖБИ | Товарный бетон на zgbistm.ru
Бетонные смеси, изготавливаемые на заводе, соответствуют требованиям:
ГОСТ 7473-2010 "Смеси бетонные. Технические условия"
ГОСТ 26633-91 "Бетоны тяжелые и мелкозернистые. Технические условия"
Виды выпускаемых бетонов:
1) Бетон конструкционный
2) Бетон тяжелый
3) Бетон мелкозернистый (пескобетон)
4) Бетон специальный
Основные характеристики:
Классы по прочности на сжатие: В5; В7,5; В10; В12,5; В15; В20; В22,5; В30; В35; В40
Марка по морозостойкости: F50; F75; F100; F150; F200.
Марка по водонепроницаемости: W2; W4; W6; W8; W10.
Растворы марок: М25;М50; М75; М100; М150; М200.
Класс бетона по удельной эффективности естественных радионуклидов-1-й класс (экологически чистый).
Соотношение между классами бетона по прочности на сжатие и марками:
ГОСТ 26638-91.с.13
Класс бетона по прочности |  | Средняя прочность бетона (R),кгс/смᶾ | Ближайшая марка бетона по прочности | Отклонение ближайшей марки бетона от средней прочности класса,% (M/R)*100
В3,5 |  | 45.79993 | М 50 | +9,2
В5 |  | 65.5 | М 75 | +14,5
В7,5 |  | 98.19995 | М 100 | +1,8
В10 |  | 131 | М 150 | +14,5
В12,5 |  | 163.6997 | М 150 | -8.399994
В15 |  | 196.5 | М 200 | +1,8
В20 |  | 261.8994 | М 250 | -4.5
В22,5 |  | 294.5 | М 300 | +1,9
В25 |  | 327.3994 | М 350 | +6,9
В26,5 |  | 359.8994 | М 350 | -2.699997
В30 |  | 392.8994 | М 400 | +1,8
В35 |  | 458.3994 | М 450 | -1.799999
В40 |  | 523.8984375 | М 550 | +5,0
В45 |  | 589.3984375 | М 600 | +1,8
В50 |  | 654.7988 | М 700 | +6,9
Для изготовления бетонов используются добавки, удовлетворяющие требованиям ГОСТ 24211-2008 "Добавки для бетонов и строительных растворов. Общие технические условия":
1. Добавка гиперпластификатор Sika ViskoCrete5-600 по ТУ 2493-005-13613997-2008.
2. Добавка суперпластификатор "С-3" по ТУ 5745-001-97474489-2007.
3. Добавки воздухововлекающие СНВ (смола нейтрализованная воздухововлекающая) по ТУ 13-00281074-75-98;
4. Добавка противоморозная "ШТАЙНБЕРГ FROST 25" по ТУ 5745-003-69867132-2011.
WWW.ZGBISTM.RU | OP@ZGBISTM.RU | +7 (383)327-00-74 | +7 (913) 459-64-09 |  | Все ЖБИ | Товарный бетон на zgbistm.ru